## Decke
[13 empty] | Terzmittelfrequenz [Hz] | [17 empty] | Oktavmittelfrequenz [Hz] αp
Seite geprüfte Akustik 07/22 | Prüfzeugnis | Perforation Ø mm | Perforation Ø mm | Gesamtaufbau | Mit / Ohne Vlies | Auflage | Kühlregister | Belegungsgrad Kühlregister | Schwerauflage | Bewertung n. ISO 11654 | ISO-Klasse | Bewertung n. ASTM C423 | 100 | 125 | 160 | 200 | 250 | 315 | 400 | 500 | 630 | 800 | 1000 | 1250 | 1600 | 2000 | 2500 | 3150 | 4000 | 5000 | 125 | 250 | 500 | 1000 | 2000 | 4000 | Auflage Original aus Datenblatt | Angaben zu den Metallkassetten
48/49 | 14.12.2006 P-BA 280/2006 Bild 5 | 16,0 x 8,0 x1,5x1,0 | - | 50 | Vlies | ohne |  |  |  | αw = 0,40 (MH) | D | NRC = 0,40 | 0.04 | 0.04 | 0.09 | 0.1 | 0.13 | 0.19 | 0.26 | 0.36 | 0.48 | 0.62 | 0.72 | 0.84 | 0.94 | 0.98 | 0.98 | 0.91 | 0.72 | 0.75 | 0.05 | 0.15 | 0.35 | 0.75 | 0.95 | 0.8 | ohne
32/33 | 14.12.2006 P-BA 279/2006 Bild 20 | Rg 2,5 - 16% | 2.5 | 50 | Vlies | ohne |  |  |  | αw = 0,50 (MH) | D | NRC = 0,65 | 0.04 | 0.08 | 0.12 | 0.14 | 0.19 | 0.27 | 0.37 | 0.48 | 0.6 | 0.74 | 0.85 | 0.89 | 0.98 | 0.98 | 0.95 | 0.81 | 0.69 | 0.76 | 0.1 | 0.2 | 0.5 | 0.85 | 0.95 | 0.75 | ohne
| 14.12.2006 P-BA 279/2006 Bild 33 | Rg 2,5 - 16% | 2.5 | 30 | Vlies | 30 mm Mineralwolle 45 kg/m³ |  |  |  | αw = 0,75 (M, H) | C | NRC = 0,7 | 0.06 | 0.11 | 0.22 | 0.33 | 0.42 | 0.56 | 0.76 | 0.89 | 0.95 | 1.05 | 1.09 | 1.06 | 1.04 | 1.01 | 1.01 | 0.91 | 0.87 | 0.84 | 0.15 | 0.45 | 0.85 | 1 | 1 | 0.85 | 30 mm Mineralwolle 45 kg/m3
50/51 | 21.02.2020 M 105629/51 | 16,0 x 8,0 x1,5x1,0 |  | 200 | Vlies | ca.10 mm Synthetisches Akustik-Vlies/Filz, Rohdichte 35 kg/m³ |  |  |  | αw = 0,45 (H) | D | NRC = 0,40 | 0.07 | 0.14 | 0.14 | 0.27 | 0.31 | 0.35 | 0.41 | 0.43 | 0.42 | 0.36 | 0.34 | 0.43 | 0.48 | 0.48 | 0.55 | 0.58 | 0.6 | 0.6 | 0.1 | 0.3 | 0.4 | 0.4 | 0.5 | 0.6
| 31.08.2007 P-BA 230/2007 Bild 2 | Rv 3,0 - 20% | 3 | 50 | Vlies | ohne |  |  |  | αw = 0,55 (MH) | D | NRC = 0,55 | 0.08 | 0.11 | 0.15 | 0.19 | 0.25 | 0.31 | 0.4 | 0.53 | 0.66 | 0.75 | 0.86 | 0.96 | 0.99 | 0.99 | 0.87 | 0.73 | 0.6 | 0.65 | 0.1 | 0.25 | 0.55 | 0.85 | 0.95 | 0.65 | ohne
48/49 | 14.12.2006 P-BA 280/2006 Bild 6 | 16,0 x 8,0 x1,5x1,0 | - | 100 | Vlies | ohne |  |  |  | αw = 0,70 | C | NRC = 0,70 | 0.08 | 0.13 | 0.25 | 0.3 | 0.39 | 0.51 | 0.62 | 0.76 | 0.83 | 0.93 | 0.96 | 0.91 | 0.85 | 0.75 | 0.77 | 0.84 | 0.77 | 0.83 | 0.15 | 0.4 | 0.75 | 0.95 | 0.8 | 0.8 | ohne
| 14.12.2006 P-BA 279/2006 Bild 23 | Rg 2,5 - 16% | 2.5 | 50 | Vlies | 30 mm Mineralwolle 45 kg/m³ |  |  |  | αw = 0,80 | B | NRC = 0,90 | 0.09 | 0.15 | 0.26 | 0.35 | 0.5 | 0.66 | 0.84 | 0.96 | 1 | 1.08 | 1.09 | 1.05 | 1.04 | 0.99 | 0.97 | 0.9 | 0.91 | 0.92 | 0.15 | 0.5 | 0.95 | 1 | 1 | 0.9 | 30 mm Mineralwolle (Rockwool RPI-4) 44,9 kg/m3
32/33 | 14.12.2006 P-BA 279/2006 Bild 21 | Rg 2,5 - 16% | 2.5 | 100 | Vlies | ohne |  |  |  | αw = 0,80 | B | NRC = 0,75 | 0.09 | 0.2 | 0.3 | 0.39 | 0.5 | 0.61 | 0.7 | 0.83 | 0.87 | 0.92 | 0.95 | 0.92 | 0.83 | 0.75 | 0.81 | 0.78 | 0.72 | 0.75 | 0.2 | 0.5 | 0.8 | 0.95 | 0.8 | 0.75 | ohne
| 14.12.2006 P-BA 279/2006 Bild 31 | Glatt | glatt | 200 | ohne Vlies | ohne |  |  |  | αw = 0,05 |  | NRC = 0,05 | 0.1 | 0.16 | 0.19 | 0.16 | 0.12 | 0.08 | 0.06 | 0.05 | 0.04 | 0.04 | 0.02 | 0.02 | 0.02 | 0.02 | 0.01 | 0.02 | 0.04 | 0.05 | 0.15 | 0.1 | 0.05 | 0.05 | 0 | 0.05 | ohne
40/41 | 31.08.2007 P-BA 222/2007 Bild 2 | Rg 0,7 - 1% | 0.7 | 200 | ohne Vlies | ohne |  |  |  | αw = 0,35 (L) | D | NRC = 0,45 | 0.12 | 0.18 | 0.3 | 0.42 | 0.6 | 0.6 | 0.64 | 0.56 | 0.43 | 0.32 | 0.33 | 0.41 | 0.39 | 0.36 | 0.3 | 0.24 | 0.18 | 0.16 | 0.2 | 0.55 | 0.55 | 0.35 | 0.35 | 0.2 | ohne
| 14.12.2006 P-BA 280/2006 Bild 8 | 16,0 x 8,0 x1,5x1,0 | - | 200 | Vlies | ohne |  |  |  | αw = 0,6 (L, M, H) | C | NRC = 0,55 | 0.13 | 0.18 | 0.38 | 0.46 | 0.55 | 0.69 | 0.75 | 0.76 | 0.7 | 0.52 | 0.42 | 0.53 | 0.64 | 0.61 | 0.69 | 0.67 | 0.68 | 0.63 | 0.25 | 0.55 | 0.75 | 0.5 | 0.65 | 0.65
48/49 | 14.12.2006 P-BA 280/2006 Bild 1 | 16,0 x 8,0 x1,5x1,0 | - | 200 | Vlies | ohne |  |  |  | αw = 0,70 | C | NRC = 0,70 | 0.14 | 0.24 | 0.5 | 0.6 | 0.68 | 0.79 | 0.85 | 0.91 | 0.89 | 0.69 | 0.57 | 0.66 | 0.76 | 0.72 | 0.83 | 0.83 | 0.79 | 0.75 | 0.3 | 0.7 | 0.9 | 0.65 | 0.75 | 0.8 | ohne
| 14.12.2006 P-BA 279/2006 Bild 32 | Rg 2,5 - 16% | 2.5 | 50 | Vlies | 50 mm Mineralwolle 45 kg/m³ |  |  |  | αw = 0,95 (M, H) | A | NRC = 0,8 | 0.14 | 0.26 | 0.47 | 0.65 | 0.77 | 0.87 | 1.01 | 1.02 | 1.08 | 1.05 | 1.06 | 1.02 | 0.99 | 0.98 | 0.95 | 0.92 | 0.93 | 0.9 | 0.3 | 0.75 | 1 | 1 | 0.95 | 0.9 | 50 mm Mineralwolle 45 kg/m3
| 14.12.2006 P-BA 279/2006 Bild 30 | Rg 2,5 - 16% | 2.5 | 200 | ohne Vlies | 30 mm Mineralwolle 45 kg/m³ in PE-Folie |  |  |  | αw = 0,85 (L, M) | B | NRC = 0,8 | 0.14 | 0.35 | 0.66 | 0.82 | 0.93 | 0.97 | 1.04 | 0.92 | 0.88 | 0.84 | 0.86 | 0.92 | 0.88 | 0.89 | 0.84 | 0.76 | 0.73 | 0.64 | 0.4 | 0.9 | 0.95 | 0.85 | 0.85 | 0.7 | 30 mm Mineralwolle (Rockwool RPI-4) 44,9 kg/m3 in Akustikfolie eingeschweißt
28/29, 108/109 | 14.12.2006 P-BA 279/2006 Bild 4 | Qg 4,0 - 33% | 4 | 200 | Vlies | ohne |  |  |  | αw = 0,80 | B | NRC = 0,80 | 0.15 | 0.38 | 0.61 | 0.67 | 0.77 | 0.79 | 0.9 | 0.93 | 0.89 | 0.75 | 0.69 | 0.77 | 0.81 | 0.81 | 0.81 | 0.76 | 0.77 | 0.75 | 0.4 | 0.75 | 0.9 | 0.75 | 0.8 | 0.75 | ohne
| 14.12.2006 P-BA 279/2006 Bild 24 | Rg 2,5 - 16% | 2.5 | 100 | Vlies | 30 mm Mineralwolle 45 kg/m³ |  |  |  | αw = 0,95 | A | NRC = 0,95 | 0.16 | 0.27 | 0.43 | 0.57 | 0.73 | 0.77 | 1.01 | 1.03 | 1.01 | 1.03 | 1.03 | 0.98 | 0.94 | 0.95 | 0.98 | 0.96 | 0.92 | 0.9 | 0.3 | 0.7 | 1 | 1 | 0.95 | 0.95 | 30 mm Mineralwolle (Rockwool RPI-4) 44,9 kg/m3
28/29, 108/109 | 14.12.2006 P-BA 279/2006 Bild 7 | Rg 4,0 - 17% | 4 | 200 | Vlies | ohne |  |  |  | αw = 0,80 | B | NRC = 0,80 | 0.16 | 0.32 | 0.51 | 0.64 | 0.8 | 0.85 | 0.9 | 0.97 | 0.9 | 0.69 | 0.65 | 0.73 | 0.79 | 0.8 | 0.83 | 0.77 | 0.77 | 0.72 | 0.35 | 0.75 | 0.9 | 0.7 | 0.8 | 0.75 | ohne
| 14.12.2006 P-BA 279/2006 Bild 29 | Rg 2,5 - 16% | 2.5 | 200 | ohne Vlies | 30 mm Mineralwolle 45 kg/m³ |  |  |  | αw = 0,95 (M, H) | A | NRC = 0,85 | 0.16 | 0.35 | 0.48 | 0.65 | 0.81 | 0.86 | 1.03 | 1.02 | 0.98 | 0.94 | 0.89 | 0.98 | 1 | 1.03 | 1 | 0.97 | 0.99 | 0.97 | 0.35 | 0.75 | 1 | 0.95 | 1 | 1 | 30 mm Mineralwolle (Rockwool RPI-4) 44,9 kg/m3
34/35, 38/39 | 14.12.2006 P-BA 279/2006 Bild 14 | Rg 2,5 - 16% | 2.5 | 200 | Vlies | 30 mm Mineralwolle 45 kg/m³ |  |  |  | αw = 0,95 | A | NRC = 0,95 | 0.16 | 0.35 | 0.7 | 0.78 | 0.86 | 0.93 | 1.01 | 0.98 | 0.93 | 0.85 | 0.88 | 0.96 | 0.95 | 1.01 | 0.97 | 0.93 | 0.91 | 0.86 | 0.4 | 0.85 | 0.95 | 0.9 | 1 | 0.9 | 30 mm Mineralwolle (Rockwool RPI-4) 44,9 kg/m3
28/29, 108/109 | 14.12.2006 P-BA 279/2006 Bild 3 | Rd 4,0 - 33% | 4 | 200 | Vlies | ohne |  |  |  | αw = 0,80 | B | NRC = 0,80 | 0.16 | 0.4 | 0.6 | 0.7 | 0.77 | 0.79 | 0.9 | 0.9 | 0.89 | 0.74 | 0.68 | 0.76 | 0.8 | 0.81 | 0.81 | 0.79 | 0.77 | 0.76 | 0.4 | 0.75 | 0.9 | 0.75 | 0.8 | 0.75 | ohne
42/43 | 04.07.2017 M 105629/24 | Rg 0,7 - 4% | 0.7 | 200 | Vlies | 20 mm Mineralwolle 44 kg/m³ in PE-Folie |  |  | 12,5 mm Gipskarton | αw = 0,65 (M) | C | NRC = 0,75 | 0.17 | 0.22 | 0.21 | 0.26 | 0.31 | 0.44 | 0.58 | 0.75 | 0.85 | 0.96 | 1 | 0.96 | 0.93 | 0.86 | 0.74 | 0.63 | 0.52 | 0.47 | 0.2 | 0.35 | 0.75 | 0.95 | 0.85 | 0.55 | 20 mm Mineralwolle 44 kg/m3 in PE-Folie+12,5mm Gipskarton
| 05.07.2017 M 105629/17 | Rg 0,7 - 4% | 0.7 | 200 | Vlies | 30 mm Mineralwolle 46 kg/m³ in PE-Folie |  |  | 12,5 mm Gipskarton | αw = 0,55 | D | NRC = 0,55 | 0.17 | 0.25 | 0.23 | 0.25 | 0.27 | 0.34 | 0.42 | 0.51 | 0.58 | 0.66 | 0.72 | 0.74 | 0.77 | 0.76 | 0.714 | 0.66 | 0.6 | 0.54 | 0.2 | 0.3 | 0.5 | 0.7 | 0.75 | 0.6 | 30 mm Mineralwolle 46 kg/m3 in PE-Folie + 12,5 mm Gipskarton
50/51 | 14.12.2006 P-BA 280/2006 Bild 4 | 16,0 x 8,0 x1,5x1,0 | - | 200 | Vlies | 30 mm Polyesterwolle 48 kg/m³ |  |  |  | αw = 1,00 | A | NRC = 1,00 | 0.17 | 0.41 | 0.66 | 0.83 | 0.88 | 0.9 | 1.02 | 1.02 | 0.97 | 0.91 | 0.9 | 0.97 | 1.02 | 1.01 | 1 | 0.97 | 0.99 | 0.97 | 0.4 | 0.85 | 1 | 0.95 | 1 | 1 | 30 mm Polyesterwolle 48 kg/m3
42/43 | 05.07.2017 M 105629/28 | Rd 1,5 - 22% | 1.5 | 200 | Vlies | 20 mm Mineralwolle 44 kg/m³ in PE-Folie |  |  | 12,5 mm Gipskarton | αw = 0,60 (MH) | C | NRC = 0,75 | 0.18 | 0.21 | 0.19 | 0.23 | 0.27 | 0.37 | 0.51 | 0.66 | 0.77 | 0.94 | 1.03 | 1.05 | 1.07 | 1.04 | 0.96 | 0.84 | 0.75 | 0.68 | 0.2 | 0.3 | 0.65 | 1 | 1 | 0.75 | 20 mm Mineralwolle 44 kg/m3 in PE-Folie+12,5 mm Gipskarton
| 05.07.2017 M 105629/5 | Rd 1,5 - 22% | 1.5 | 200 | Vlies | 30 mm Mineralwolle 46 kg/m³ in PE-Folie |  |  | 12,5 mm Gipskarton | αw = 0,50 (MH) | D | NRC = 0,60 | 0.18 | 0.22 | 0.22 | 0.22 | 0.24 | 0.32 | 0.41 | 0.52 | 0.59 | 0.72 | 0.79 | 0.83 | 0.89 | 0.89 | 0.89 | 0.85 | 0.82 | 0.77 | 0.2 | 0.25 | 0.5 | 0.8 | 0.9 | 0.8 | 30 mm Mineralwolle in PE-Folie, 46 kg/m3 +12,5 mm Gipskarton
42/43 | 05.07.2017 M 105629/29 | Rd 1,5 - 22% | 1.5 | 200 | Vlies | 20 mm Mineralwolle 44 kg/m³ in PE-Folie | Kühlregister 1400x73, 4 RR, 150 mm Raster | 37% | 12,5 mm Gipskarton | αw = 0,65 (M) | C | NRC = 0,75 | 0.18 | 0.25 | 0.21 | 0.26 | 0.31 | 0.44 | 0.61 | 0.8 | 0.9 | 1.03 | 1.07 | 0.98 | 0.92 | 0.83 | 0.71 | 0.61 | 0.54 | 0.53 | 0.2 | 0.35 | 0.75 | 1 | 0.8 | 0.55 | 20 mm Mineralwolle 44 kg/m3 in PE-Folie + Kühlregister +12,5 mm Gipskarton
22/23, 32/33, 106/107 | 14.12.2006 P-BA 279/2006 Bild 1 | Rg 2,5 - 16% | 2.5 | 200 | Vlies | ohne |  |  |  | αw = 0,80 | B | NRC = 0,80 | 0.18 | 0.29 | 0.57 | 0.66 | 0.8 | 0.83 | 0.91 | 0.94 | 0.89 | 0.7 | 0.66 | 0.77 | 0.8 | 0.79 | 0.83 | 0.82 | 0.85 | 0.8 | 0.35 | 0.75 | 0.9 | 0.7 | 0.8 | 0.8 | ohne
104/105 | 14.12.2006 P-BA 279/2006 Bild 26 | Rv 1,6 - 20% | 1.6 | 200 | Vlies | 30 mm Mineralwolle 45 kg/m³ |  |  |  | αw = 0,80 | B | NRC = 0,85 | 0.18 | 0.29 | 0.63 | 0.73 | 0.89 | 0.94 | 1 | 0.99 | 0.97 | 0.87 | 0.89 | 1.02 | 0.98 | 1.03 | 1.03 | 1.03 | 1 | 0.95 | 0.35 | 0.85 | 1 | 0.95 | 1 | 1 | ohne
| 14.12.2006 P-BA 279/2006 Bild 6 | 3,0 - 11% | 3 | 200 | Vlies | ohne |  |  |  | αw = 0,8 (L, M) | B | NRC = 0,7 | 0.18 | 0.3 | 0.54 | 0.64 | 0.78 | 0.8 | 0.88 | 0.97 | 0.88 | 0.7 | 0.65 | 0.75 | 0.79 | 0.79 | 0.8 | 0.74 | 0.73 | 0.69 | 0.35 | 0.75 | 0.9 | 0.7 | 0.8 | 0.7 | ohne
| 14.12.2006 P-BA 280/2006 Bild 9 | 16,0 x 8,0 x1,5x1,0 | - | 200 | Vlies | 30 mm Mineralwolle 45 kg/m³ |  |  |  | αw = 0,95 (L, M, H) | A | NRC = 0,85 | 0.18 | 0.31 | 0.61 | 0.73 | 0.87 | 0.93 | 1 | 1.01 | 0.96 | 0.87 | 0.88 | 1 | 1.02 | 0.98 | 1.04 | 0.98 | 1 | 0.95 | 0.35 | 0.85 | 1 | 0.9 | 1 | 1
| 14.12.2006 P-BA 279/2006 Bild 9 | Rd 2,5 - 8% | 2.5 | 200 | Vlies | 30 mm Mineralwolle 45 kg/m³ |  |  |  | αw = 0,9 (L, H) | A | NRC = 0,8 | 0.19 | 0.37 | 0.67 | 0.79 | 0.81 | 0.84 | 0.89 | 0.91 | 0.86 | 0.79 | 0.84 | 0.92 | 0.89 | 0.89 | 0.87 | 0.88 | 0.87 | 0.88 | 0.4 | 0.8 | 0.9 | 0.85 | 0.9 | 0.9 | 30 mm Mineralwolle (Rockwool RPI-4) 44,9 kg/m3
50/51 | 14.12.2006 P-BA 280/2006 Bild 2 | 16,0 x 8,0 x1,5x1,0 | - | 200 | Vlies | 30 mm Mineralwolle 45 kg/m³ |  |  |  | αw = 1,00 (MH) | A | NRC = 1,00 | 0.19 | 0.37 | 0.68 | 0.77 | 0.89 | 0.95 | 1.02 | 1.01 | 0.95 | 0.87 | 0.88 | 0.99 | 1 | 0.99 | 1.04 | 0.99 | 1 | 1.01 | 0.4 | 0.85 | 1 | 0.9 | 1 | 1 | 30 mm Mineralwolle 45 kg/m3
| 14.12.2006 P-BA 279/2006 Bild 11 | Rd 2,5 - 2% | 2.5 | 200 | Vlies | 30 mm Mineralwolle 45 kg/m³ |  |  |  | αw = 0,5 (L, H) | D | NRC = 0,5 | 0.19 | 0.41 | 0.54 | 0.56 | 0.52 | 0.54 | 0.53 | 0.53 | 0.49 | 0.47 | 0.5 | 0.49 | 0.48 | 0.46 | 0.47 | 0.43 | 0.45 | 0.44 | 0.4 | 0.55 | 0.5 | 0.5 | 0.45 | 0.45 | 30 mm Mineralwolle (Rockwool RPI-4) 44,9 kg/m3
30/31, 108/109 | 09.06.2017 M 105629/21 | Rv 4,5 - 51% | 4.5 | 200 | Vlies | ohne |  |  |  | αw = 0,65 (L) | C | NRC = 0,65 | 0.2 | 0.31 | 0.41 | 0.55 | 0.69 | 0.68 | 0.76 | 0.81 | 0.79 | 0.58 | 0.47 | 0.6 | 0.66 | 0.62 | 0.68 | 0.65 | 0.63 | 0.62 | 0.3 | 0.65 | 0.8 | 0.55 | 0.65 | 0.65 | ohne
34/35 | 14.12.2006 P-BA 279/2006 Bild 18 | Rg 2,5 - 16% | 2.5 | 200 | Vlies | 30 mm Schaumstoff 9 kg/m³ |  |  |  | αw = 0,95 | A | NRC = 0,95 | 0.2 | 0.37 | 0.66 | 0.8 | 0.94 | 0.96 | 0.99 | 0.98 | 0.93 | 0.84 | 0.88 | 1 | 0.99 | 0.99 | 0.97 | 0.95 | 0.96 | 0.89 | 0.4 | 0.9 | 0.95 | 0.9 | 1 | 0.95 | 30 mm Schaumstoff (BASF Basotect) 8,6 kg/m3
| 14.12.2006 P-BA 279/2006 Bild 10 | Rd 2,5 - 4% | 2.5 | 200 | Vlies | 30 mm Mineralwolle 45 kg/m³ |  |  |  | αw = 0,75 (L, H) | C | NRC = 0,65 | 0.2 | 0.41 | 0.64 | 0.71 | 0.73 | 0.75 | 0.75 | 0.76 | 0.72 | 0.67 | 0.72 | 0.75 | 0.71 | 0.7 | 0.7 | 0.7 | 0.73 | 0.73 | 0.4 | 0.75 | 0.75 | 0.7 | 0.7 | 0.7 | 30 mm Mineralwolle (Rockwool RPI-4) 44,9 kg/m3
50/51 | 14.12.2006 P-BA 280/2006 Bild 3 | 16,0 x 8,0 x1,5x1,0 | - | 200 | Vlies | 30 mm Mineralwolle 45 kg/m³ in PE-Folie |  |  |  | αw = 0,90 | A | NRC = 0,90 | 0.2 | 0.46 | 0.69 | 0.78 | 0.81 | 0.8 | 0.88 | 0.87 | 0.86 | 0.79 | 0.85 | 0.9 | 0.91 | 0.91 | 0.9 | 0.89 | 0.89 | 0.86 | 0.45 | 0.8 | 0.85 | 0.85 | 0.9 | 0.9 | 30 mm Mineralwolle 45 kg/m3 in PE-Folie
38/39 | 14.12.2006 P-BA 279/2006 Bild 15 | Rg 2,5 - 16% | 2.5 | 200 | Vlies | 40 mm Mineralwolle 46 kg/m³ |  |  |  | αw = 1,00 | A | NRC = 0,95 | 0.2 | 0.46 | 0.72 | 0.8 | 0.9 | 0.91 | 0.98 | 0.98 | 0.95 | 0.93 | 0.97 | 1 | 1.01 | 0.98 | 0.98 | 0.92 | 0.92 | 0.88 | 0.45 | 0.85 | 0.95 | 0.95 | 1 | 0.9 | 40 mm Mineralwolle (Rockwool RPI-4) 45,7 kg/m3
42/43 | 04.07.2017 M 105629/25 | Rg 0,7 - 4% | 0.7 | 200 | Vlies | 20 mm Mineralwolle 44 kg/m³ in PE-Folie | Kühlregister 1400x73, 4 RR, 150 mm Raster | 37% | 12,5 mm Gipskarton | αw = 0,60 (M) | C | NRC = 0,70 | 0.21 | 0.25 | 0.23 | 0.3 | 0.37 | 0.52 | 0.66 | 0.83 | 0.89 | 0.91 | 0.89 | 0.79 | 0.73 | 0.65 | 0.54 | 0.45 | 0.41 | 0.41 | 0.25 | 0.4 | 0.8 | 0.85 | 0.65 | 0.4 | 20 mm Mineralwolle 44 kg/m3 in PE-Folie +Kühlregister+12,5 mm Gipskarton
22/23, 106/107 | 14.12.2006 P-BA 279/2006 Bild 5 | Rd 2,5 - 8% | 2.5 | 200 | Vlies | ohne |  |  |  | αw = 0,75 | C | NRC = 0,80 | 0.21 | 0.43 | 0.6 | 0.7 | 0.74 | 0.73 | 0.78 | 0.78 | 0.75 | 0.67 | 0.64 | 0.69 | 0.72 | 0.75 | 0.77 | 0.66 | 0.63 | 0.64 | 0.4 | 0.7 | 0.75 | 0.65 | 0.75 | 0.65 | ohne
30/31, 108/109 | 14.12.2006 P-BA 279/2006 Bild 8 | Rg 14,0 - 23% | 14 | 200 | Vlies | ohne |  |  |  | αw = 0,75 (L) | C | NRC = 0,75 | 0.21 | 0.43 | 0.6 | 0.7 | 0.74 | 0.73 | 0.78 | 0.78 | 0.75 | 0.67 | 0.64 | 0.69 | 0.72 | 0.75 | 0.77 | 0.66 | 0.63 | 0.64 | 0.4 | 0.7 | 0.75 | 0.65 | 0.75 | 0.65 | ohne
20/21 | 14.12.2006 P-BA 279/2006 Bild 2 | Rv 1,6 - 20% | 1.6 | 200 | Vlies | ohne |  |  |  | αw = 0,80 | B | NRC = 0,75 | 0.22 | 0.3 | 0.59 | 0.67 | 0.78 | 0.82 | 0.9 | 0.95 | 0.89 | 0.72 | 0.67 | 0.77 | 0.79 | 0.8 | 0.83 | 0.82 | 0.85 | 0.86 | 0.35 | 0.75 | 0.9 | 0.7 | 0.8 | 0.85 | ohne
34/35 | 14.12.2006 P-BA 279/2006 Bild 17 | Rg 2,5 - 16% | 2.5 | 200 | Vlies | 30 mm Mineralwolle 45 kg/m³ in PE-Folie |  |  |  | αw = 0,90 | A | NRC = 0,85 | 0.22 | 0.41 | 0.69 | 0.78 | 0.83 | 0.84 | 0.89 | 0.9 | 0.84 | 0.81 | 0.85 | 0.9 | 0.9 | 0.92 | 0.92 | 0.85 | 0.84 | 0.77 | 0.45 | 0.8 | 0.9 | 0.85 | 0.9 | 0.8 | 30 mm Mineralwolle 45 kg/m3 in PE-Folie
22/23, 106/107 | 31.08.2007 P-BA 220/2007 Bild 2 | Rd 1,8 - 21% | 1.8 | 200 | Vlies | ohne |  |  |  | αw = 0,75 | C | NRC = 0,75 | 0.23 | 0.3 | 0.47 | 0.57 | 0.75 | 0.82 | 0.94 | 0.96 | 0.86 | 0.68 | 0.57 | 0.69 | 0.76 | 0.71 | 0.75 | 0.69 | 0.67 | 0.65 | 0.35 | 0.7 | 0.9 | 0.65 | 0.75 | 0.65 | ohne
22/23, 106/107 | 31.08.2007 P-BA 220/2007 Bild 2 | Rg 1,8 - 20% | 1.8 | 200 | Vlies | ohne |  |  |  | αw = 0,75 | C | NRC = 0,75 | 0.23 | 0.3 | 0.47 | 0.57 | 0.75 | 0.82 | 0.94 | 0.96 | 0.86 | 0.68 | 0.57 | 0.69 | 0.76 | 0.71 | 0.75 | 0.69 | 0.67 | 0.65 | 0.35 | 0.7 | 0.9 | 0.65 | 0.75 | 0.65 | ohne
26/27, 106/107 | 31.08.2007 P-BA 221/2007 Bild 2 | Rg 3,0 - 20% | 3 | 200 | Vlies | ohne |  |  |  | αw = 0,75 (L) | C | NRC = 0,80 | 0.23 | 0.33 | 0.51 | 0.65 | 0.85 | 0.85 | 0.93 | 0.98 | 0.9 | 0.71 | 0.62 | 0.73 | 0.78 | 0.73 | 0.78 | 0.7 | 0.74 | 0.7 | 0.35 | 0.8 | 0.95 | 0.7 | 0.75 | 0.7 | ohne
| 31.08.2007 P-BA 221/2007 Bild 2 | Rv 3,0 - 20% | 3 | 200 | Vlies | ohne |  |  |  | αw = 0,75 (L) | C | NRC = 0,7 | 0.23 | 0.33 | 0.51 | 0.65 | 0.85 | 0.85 | 0.93 | 0.98 | 0.9 | 0.71 | 0.62 | 0.73 | 0.78 | 0.73 | 0.78 | 0.7 | 0.74 | 0.7 | 0.35 | 0.8 | 0.95 | 0.7 | 0.75 | 0.7 | ohne
24/25 | 30.09.2019 M 105629/45 | Rd 3,0 - 24% | 3 | 200 | Vlies | ohne |  |  |  | αw = 0,70 | C | NRC = 0,70 | 0.23 | 0.35 | 0.45 | 0.59 | 0.7 | 0.73 | 0.83 | 0.88 | 0.83 | 0.65 | 0.54 | 0.65 | 0.71 | 0.66 | 0.7 | 0.69 | 0.66 | 0.65 | 0.35 | 0.65 | 0.85 | 0.6 | 0.7 | 0.65 | ohne
20/21, 104/105 | 09.06.2017 M 105629/19 | Rd 1,6 - 22% | 1.6 | 200 | Vlies | ohne |  |  |  | αw = 0,70 | C | NRC = 0,70 | 0.23 | 0.37 | 0.47 | 0.62 | 0.75 | 0.73 | 0.83 | 0.87 | 0.85 | 0.65 | 0.54 | 0.67 | 0.72 | 0.67 | 0.72 | 0.69 | 0.66 | 0.65 | 0.35 | 0.7 | 0.85 | 0.6 | 0.7 | 0.65 | ohne
38/39 | 14.12.2006 P-BA 279/2006 Bild 13 | Rg 2,5 - 16% | 2.5 | 200 | Vlies | 20 mm Mineralwolle 45 kg/m³ |  |  |  | αw = 0,95 | A | NRC = 0,95 | 0.23 | 0.38 | 0.65 | 0.75 | 0.87 | 0.88 | 1.04 | 0.98 | 0.95 | 0.83 | 0.86 | 0.96 | 0.98 | 0.99 | 0.95 | 0.94 | 0.93 | 0.88 | 0.4 | 0.85 | 1 | 0.9 | 0.95 | 0.9 | 20 mm Mineralwolle (Rockwool RPI-4) 45,1 kg/m3
| 14.12.2006 P-BA 279/2006 Bild 12 | Rd 2,5 - 1% | 2.5 | 200 | Vlies | 30 mm Mineralwolle 45 kg/m³ |  |  |  | αw = 0,3 (L, M) | D | NRC = 0,3 | 0.23 | 0.39 | 0.47 | 0.45 | 0.4 | 0.38 | 0.37 | 0.36 | 0.34 | 0.32 | 0.33 | 0.3 | 0.28 | 0.25 | 0.25 | 0.22 | 0.21 | 0.21 | 0.35 | 0.4 | 0.35 | 0.3 | 0.25 | 0.2 | 30 mm Mineralwolle (Rockwool RPI-4) 44,9 kg/m3
36/37 | 05.03.2020 122 002 14T - 364/1E | Rd 1,5 - 22% | 1.5 | 200 | Vlies | 20 mm Mineralfaserplatte 325 kg/m³ |  |  |  | αw = 0,65 (H) | C | NRC = 0,65 | 0.24 | 0.29 | 0.26 | 0.39 | 0.4 | 0.44 | 0.53 | 0.65 | 0.67 | 0.69 | 0.76 | 0.8 | 0.8 | 0.79 | 0.8 | 0.79 | 0.8 | 0.77 | 0.25 | 0.4 | 0.6 | 0.75 | 0.8 | 0.8 | 20 mm Mineralfaserplatte 320 kg/m3
16/17, 102/103 | 09.06.2017 M 105629/18 | Rd 0,8 - 11% | 0.8 | 200 | Vlies | ohne |  |  |  | αw = 0,70 | C | NRC = 0,75 | 0.24 | 0.37 | 0.5 | 0.63 | 0.76 | 0.76 | 0.85 | 0.9 | 0.88 | 0.68 | 0.57 | 0.69 | 0.74 | 0.69 | 0.74 | 0.7 | 0.67 | 0.67 | 0.35 | 0.7 | 0.9 | 0.65 | 0.7 | 0.7 | ohne
58/59 | 29.06.2022 DE22ASRF 001 2 | Rd 1,5 - 22% | 1.5 | 200 | Vlies | ohne | Kühlregister 1585x75, 6 RR, 80 mm Raster | 79% |  | αw = 0,50 (L) | D | NRC = 0,45 | 0.24 | 0.38 | 0.47 | 0.54 | 0.6 | 0.57 | 0.61 | 0.64 | 0.59 | 0.52 | 0.49 | 0.49 | 0.51 | 0.45 | 0.41 | 0.37 | 0.33 | 0.3 | 0.35 | 0.55 | 0.6 | 0.5 | 0.45 | 0.35
| 14.12.2006 P-BA 279/2006 Bild 27 | Rg 2,5 - 16% | 2.5 | 200 | Vlies | 30 mm Mineralwolle 45 kg/m³ in PE-Folie |  |  |  | αw = 0,85 (L) | B | NRC = 0,75 | 0.24 | 0.43 | 0.67 | 0.76 | 0.83 | 0.85 | 0.88 | 0.86 | 0.8 | 0.79 | 0.82 | 0.89 | 0.89 | 0.89 | 0.84 | 0.74 | 0.72 | 0.65 | 0.45 | 0.8 | 0.85 | 0.85 | 0.85 | 0.7 | 30 mm Mineralwolle 45 kg/m3 in PE-Folie
62/63 | 07.12.2010 M 61840/9 | Rv 1,6 - 20% | 1.6 | 200 | Vlies | ohne | Temperon-Kühlregister, zwei 14 mm breite Verteilerrohre, 14 10 mm breite Rigisterrohre |  |  | αw = 0,65 (L) | C | NRC = 0,70 | 0.25 | 0.28 | 0.34 | 0.56 | 0.72 | 0.88 | 0.86 | 0.87 | 0.83 | 0.61 | 0.51 | 0.64 | 0.69 | 0.65 | 0.68 | 0.64 | 0.62 | 0.61 | 0.3 | 0.7 | 0.85 | 0.6 | 0.65 | 0.6 | Temperon-Kühlregister
62/63 | 07.12.2010 M 61840/12 | Rd 1,8 - 21% | 1.8 | 200 | Vlies | ohne | Temperon-Kühlregister, zwei 14 mm breite Verteilerrohre, 14 10 mm breite Rigisterrohre |  |  | αw = 0,65 (L) | C | NRC = 0,70 | 0.25 | 0.29 | 0.36 | 0.59 | 0.71 | 0.86 | 0.85 | 0.86 | 0.81 | 0.58 | 0.5 | 0.63 | 0.67 | 0.64 | 0.67 | 0.63 | 0.61 | 0.59 | 0.3 | 0.7 | 0.85 | 0.55 | 0.65 | 0.6 | Temperon-Kühlregister
58/59 | 29.06.2022 DE22ASRF 001 1 | Rd 1,5 - 22% | 1.5 | 200 | Vlies | ohne | Kühlregister 1585x75, 4 RR, 120 mm Raster | 53% |  | αw = 0,65 (L) | C | NRC = 0,70 | 0.25 | 0.38 | 0.41 | 0.59 | 0.72 | 0.79 | 0.84 | 0.89 | 0.85 | 0.69 | 0.6 | 0.68 | 0.67 | 0.6 | 0.56 | 0.54 | 0.48 | 0.43 | 0.35 | 0.7 | 0.85 | 0.65 | 0.6 | 0.5 | Kühlregister
16/17, 102/103 | 30.09.2019 M 105629/44 | Rg 0,9 - 7% | 0.9 | 200 | Vlies | ohne |  |  |  | αw = 0,70 | C | NRC = 0,75 | 0.25 | 0.41 | 0.49 | 0.64 | 0.76 | 0.77 | 0.85 | 0.91 | 0.85 | 0.67 | 0.59 | 0.69 | 0.72 | 0.67 | 0.7 | 0.67 | 0.62 | 0.59 | 0.4 | 0.7 | 0.85 | 0.65 | 0.7 | 0.65 | ohne
24/25, 106/107 | 09.06.2017 M 105629/20 | Rd 2,8 - 20% | 2.8 | 200 | Vlies | ohne |  |  |  | αw = 0,75 | C | NRC = 0,75 | 0.25 | 0.41 | 0.53 | 0.67 | 0.79 | 0.78 | 0.85 | 0.91 | 0.89 | 0.7 | 0.6 | 0.72 | 0.76 | 0.71 | 0.76 | 0.73 | 0.69 | 0.67 | 0.4 | 0.75 | 0.9 | 0.65 | 0.75 | 0.7 | ohne
38/39 | 14.12.2006 P-BA 279/2006 Bild 16 | Rg 2,5 - 16% | 2.5 | 200 | Vlies | 50 mm Mineralwolle 45 kg/m³ |  |  |  | αw = 1,00 | A | NRC = 1,00 | 0.26 | 0.48 | 0.77 | 0.93 | 0.95 | 0.93 | 1.04 | 0.95 | 0.96 | 0.97 | 1.04 | 1.03 | 1 | 1.02 | 0.98 | 0.95 | 0.91 | 0.92 | 0.5 | 0.95 | 1 | 1 | 1 | 0.95 | 50 mm Mineralwolle (Rockwool RPI-4) 45,0 kg/m3
58/59 | 29.06.2022 DE22ASRF 001 4 | Rd 1,5 - 22% | 1.5 | 200 | Vlies | ohne | Kühlregister 1585x75, 4 RR, 120 mm Raster | 44% |  | αw = 0,65 (L) | C | NRC = 0,70 | 0.27 | 0.35 | 0.38 | 0.6 | 0.7 | 0.77 | 0.83 | 0.88 | 0.86 | 0.68 | 0.57 | 0.69 | 0.7 | 0.65 | 0.61 | 0.58 | 0.49 | 0.47 | 0.35 | 0.7 | 0.85 | 0.65 | 0.65 | 0.5 | Kühlregister
| 24.11.2020 M 105629/58 | Rv 1,6 - 20% | 1.6 | 200 | Vlies | ohne | Kühlharfe 1450x50, 6 RR | 40.3% |  | αw = 0,65 (L) | C | NRC = 0,75 | 0.27 | 0.43 | 0.51 | 0.72 | 0.8 | 0.8 | 0.86 | 0.89 | 0.87 | 0.68 | 0.61 | 0.7 | 0.68 | 0.67 | 0.65 | 0.59 | 0.55 | 0.52 | 0.4 | 0.75 | 0.85 | 0.65 | 0.65 | 0.55
| 14.12.2006 P-BA 279/2006 Bild 28 | Rg 2,5 - 16% | 2.5 | 200 | Vlies | 30 mm Polyesterwolle 24 kg/m³ |  |  |  | αw = 0,95 (L, M, H) | A | NRC = 0,85 | 0.27 | 0.45 | 0.65 | 0.8 | 0.89 | 0.94 | 1.07 | 1 | 0.95 | 0.84 | 0.82 | 0.95 | 0.96 | 0.96 | 0.95 | 0.9 | 0.89 | 0.86 | 0.45 | 0.9 | 1 | 0.85 | 0.95 | 0.9 | 30 mm Polyesterwolle (Caruso Isobond) 23,7 kg/m3
58/59 | 29.06.2022 DE22ASRF 001 8 | Rd 1,5 - 22% | 1.5 | 200 | Vlies | 30 mm Mineralwolle 45 kg/m³ | Kühlregister 1585x75, 6 RR, 80 mm Raster | 79% |  | αw = 0,50 (L) | D | NRC = 0,60 | 0.27 | 0.46 | 0.53 | 0.61 | 0.66 | 0.59 | 0.6 | 0.62 | 0.6 | 0.56 | 0.59 | 0.57 | 0.57 | 0.49 | 0.44 | 0.4 | 0.35 | 0.31 | 0.4 | 0.6 | 0.6 | 0.55 | 0.5 | 0.35 | 30 mm Mineralwolle 45 kg/m3 in PE-Folie + Kühlregister
32/33 | 14.12.2006 P-BA 279/2006 Bild 22 | Rg 2,5 - 16% | 2.5 | 400 | Vlies | ohne |  |  |  | αw = 0,75 (L) | C | NRC = 0,75 | 0.27 | 0.56 | 0.74 | 0.82 | 0.82 | 0.84 | 0.73 | 0.63 | 0.73 | 0.73 | 0.72 | 0.78 | 0.8 | 0.83 | 0.84 | 0.84 | 0.83 | 0.83 | 0.5 | 0.85 | 0.7 | 0.75 | 0.8 | 0.85 | ohne
18/19, 104/105 | 07.12.2010 M 61840/5 | Rd 1,5 - 22% | 1.5 | 200 | Vlies | ohne |  |  |  | αw = 0,70 | C | NRC = 0,70 | 0.28 | 0.31 | 0.39 | 0.6 | 0.73 | 0.88 | 0.86 | 0.87 | 0.86 | 0.64 | 0.55 | 0.65 | 0.71 | 0.68 | 0.73 | 0.69 | 0.66 | 0.68 | 0.35 | 0.75 | 0.85 | 0.6 | 0.7 | 0.7 | ohne
| 07.12.2010 M 61840/5 | Rv 1,5 - 22% | 1.5 | 200 | Vlies | ohne |  |  |  | αw = 0,70 (L) | C | NRC = 0,70 | 0.28 | 0.31 | 0.39 | 0.6 | 0.73 | 0.88 | 0.86 | 0.87 | 0.86 | 0.64 | 0.55 | 0.65 | 0.71 | 0.68 | 0.73 | 0.69 | 0.66 | 0.68 | 0.35 | 0.75 | 0.85 | 0.6 | 0.7 | 0.7 | ohne
| 05.07.2017 M 105629/31 | Rd 1,5 - 22% | 1.5 | 200 | Vlies | 30 mm Mineralwolle 46 kg/m³ in PE-Folie | Kühlregister 1400x73, 4 RR, 150 mm Raster | 37% | 12,5 mm Gipskarton | αw = 0,75 (M) | C | NRC = 0,80 | 0.28 | 0.35 | 0.34 | 0.4 | 0.49 | 0.68 | 0.81 | 0.97 | 1.02 | 1.04 | 1.01 | 0.92 | 0.85 | 0.77 | 0.68 | 0.62 | 0.61 | 0.61 | 0.3 | 0.5 | 0.95 | 1 | 0.75 | 0.6 | 30 mm Mineralwolle 46 kg/m3 in PE-Folie + Kühlregister mit 4 Wärmeleitprofilen + 12,5 mm Gipskarton
| 05.07.2017 M 105629/21 | Rg 0,7 - 4% | 0.7 | 200 | Vlies | 30 mm Mineralwolle 46 kg/m³ in PE-Folie | Kühlregister 1400x73, 4 RR, 150 mm Raster | 37% | 12,5 mm Gipskarton | αw = 0,60 (M) | C | NRC = 0,70 | 0.28 | 0.36 | 0.38 | 0.49 | 0.57 | 0.71 | 0.77 | 0.87 | 0.88 | 0.85 | 0.79 | 0.73 | 0.66 | 0.61 | 0.52 | 0.47 | 0.45 | 0.44 | 0.35 | 0.6 | 0.85 | 0.8 | 0.6 | 0.45 | 30 mm Mineralwolle 46 kg/m3 in PE-Folie +Kühlregister AA 150 mm+12,5 mm Gipskarton
| 26.06.2014 M 105629/13 | Rg 2,5 - 16% | 2.5 | 200 | ohne Vlies | 30 mm Mineralwolle 30 kg/m³ in PE-Folie |  |  |  | αw = 1,00 | A | NRC = 0,95 | 0.28 | 0.39 | 0.63 | 0.79 | 0.93 | 0.96 | 1.02 | 1.02 | 0.98 | 0.94 | 0.9 | 0.98 | 0.99 | 0.96 | 0.93 | 0.92 | 0.92 | 0.87 | 0.45 | 0.9 | 1 | 0.95 | 0.95 | 0.9 | 30 mm Mineralfaser in 30 μm PE-Folie, 30kg/m3
| 26.06.2014 M 105629/14 | Rg 2,5 - 16% | 2.5 | 200 | ohne Vlies | 40 mm Mineralwolle 30 kg/m³ in PE-Folie | Kühlregister 1530x52, 4 RR, 150 mm Raster | 29% | 1 mm Stahlblech | αw = 0,7 (M) | A | NRC = 0,75 | 0.36 | 0.42 | 0.46 | 0.49 | 0.52 | 0.68 | 0.76 | 0.87 | 0.94 | 1.01 | 0.94 | 0.86 | 0.76 | 0.65 | 0.6 | 0.61 | 0.64 | 0.6 | 0.4 | 0.55 | 0.85 | 0.95 | 0.65 | 0.6 | 40 mm Mineralfaser in 30 μm PE-Folie, 30kg/m3 + Kühlregister
34/35 | 14.12.2006 P-BA 279/2006 Bild 19 | Rg 2,5 - 16% | 2.5 | 200 | Vlies | 30 mm Polyesterwolle 48 kg/m³ |  |  |  | αw = 1,0 | A | NRC = 0,95 | 0.28 | 0.43 | 0.68 | 0.8 | 0.88 | 0.95 | 1.04 | 0.98 | 0.95 | 0.92 | 0.94 | 1 | 1 | 1.02 | 0.98 | 0.96 | 0.91 | 0.85 | 0.45 | 0.9 | 1 | 0.95 | 1 | 0.9 | 30 mm Polyesterwolle (Caruso Isobond) 48,4 kg/m3
24/25 | 30.09.2019 M 105629/43 | Rg 3,0 - 12% | 3 | 200 | Vlies | ohne |  |  |  | αw = 0,75 | C | NRC = 0,75 | 0.28 | 0.46 | 0.52 | 0.68 | 0.76 | 0.77 | 0.87 | 0.93 | 0.89 | 0.73 | 0.64 | 0.73 | 0.77 | 0.72 | 0.74 | 0.71 | 0.67 | 0.65 | 0.4 | 0.75 | 0.9 | 0.7 | 0.75 | 0.7 | ohne
54/55 | 31.08.2007 P-BA 224/2007 Bild 2 | Rg 2,5 - 16% | 2.5 | 200 | Vlies | 40 mm Mineralwolle 28 kg/m³ in PE-Folie | Kühlregister 1492x52, 4 RR, 150 mm Raster | 31.8% | 12,5 mm Gipskarton | αw = 0,80 | B | NRC = 0,85 | 0.29 | 0.3 | 0.45 | 0.53 | 0.69 | 0.79 | 0.91 | 0.99 | 1.01 | 1.02 | 0.96 | 0.94 | 0.85 | 0.75 | 0.68 | 0.64 | 0.63 | 0.61 | 0.35 | 0.65 | 0.95 | 0.95 | 0.75 | 0.65 | 40 mm Mineralwolle 28 kg/m3 in PE-Folie + Kühlregister + 12,5 mm Gipskarton
58/59 | 29.06.2022 DE22ASRF 001 5 | Rd 1,5 - 22% | 1.5 | 200 | Vlies | ohne | Kühlregister 1585x75, 6 RR, 95 mm Raster | 66% |  | αw = 0,60 (L) | C | NRC = 0,70 | 0.29 | 0.39 | 0.43 | 0.59 | 0.72 | 0.73 | 0.79 | 0.84 | 0.67 | 0.6 | 0.6 | 0.67 | 0.64 | 0.57 | 0.52 | 0.49 | 0.43 | 0.38 | 0.35 | 0.7 | 0.75 | 0.6 | 0.6 | 0.45 | Kühlregister
54/55 | 31.08.2007 P-BA 225/2007 Bild 2 | Rg 0,7 - 4% | 0.7 | 200 | Vlies | 30 mm Mineralwolle 28 kg/m³ in PE-Folie | Kühlregister 1492x52, 4 RR, 150 mm Raster | 31.8% |  | αw = 0,65 (LM) | C | NRC = 0,85 | 0.29 | 0.4 | 0.63 | 0.83 | 1.02 | 0.99 | 0.99 | 0.95 | 0.86 | 0.83 | 0.87 | 0.86 | 0.79 | 0.64 | 0.57 | 0.48 | 0.44 | 0.45 | 0.45 | 0.95 | 0.95 | 0.85 | 0.65 | 0.45 | 30 mm Mineralwolle 28 kg/m3 in PE-Folie + Kühlregister mit 4 Wärmeleitprofilen
16/17, 102/103 | 22.05.2017 M 105629/17 | Rg 0,8 - 6% | 0.8 | 200 | Vlies | ohne |  |  |  | αw = 0,75 | C | NRC = 0,75 | 0.29 | 0.46 | 0.6 | 0.71 | 0.79 | 0.79 | 0.85 | 0.91 | 0.91 | 0.74 | 0.66 | 0.755 | 0.78 | 0.73 | 0.73 | 0.69 | 0.65 | 0.63 | 0.45 | 0.75 | 0.9 | 0.7 | 0.75 | 0.65 | ohne
24/25, 106/107 | 07.12.2010 M 61840/7 | Rv 2,5 - 23% | 2.5 | 200 | Vlies | ohne |  |  |  | αw = 0,75 (L) | C | NRC = 0,75 (L) | 0.3 | 0.33 | 0.42 | 0.64 | 0.78 | 0.92 | 0.89 | 0.91 | 0.9 | 0.69 | 0.59 | 0.69 | 0.74 | 0.71 | 0.76 | 0.72 | 0.69 | 0.71 | 0.35 | 0.8 | 0.9 | 0.65 | 0.75 | 0.7 | ohne
14/15, 102/103 | 29.05.2007 P-BA 219/2007 Bild 2 | Rg 0,7 - 4% | 0.7 | 200 | Vlies | ohne |  |  |  | αw = 0,75 (L) | C | NRC = 0,80 | 0.3 | 0.36 | 0.57 | 0.74 | 0.88 | 0.87 | 0.95 | 0.97 | 0.89 | 0.72 | 0.63 | 0.73 | 0.75 | 0.72 | 0.73 | 0.67 | 0.62 | 0.62 | 0.4 | 0.85 | 0.95 | 0.7 | 0.75 | 0.65 | ohne
58/59 | 29.06.2022 DE22ASRF 001 3 | Rd 1,5 - 22% | 1.5 | 200 | Vlies | 30 mm Mineralwolle 45 kg/m³ | Kühlregister 1585x75, 4 RR, 120 mm Raster | 44% |  | αw = 0,80 (L) | B | NRC = 0,90 | 0.3 | 0.46 | 0.55 | 0.74 | 0.91 | 0.86 | 0.93 | 0.94 | 0.91 | 0.84 | 0.87 | 0.92 | 0.91 | 0.82 | 0.74 | 0.71 | 0.66 | 0.61 | 0.45 | 0.85 | 0.95 | 0.9 | 0.8 | 0.65 | 30 mm Mineralwolle 45 kg/m3 in PE-Folie + Kühlregister
58/59 | 29.06.2022 DE22ASRF 001 6 | Rd 1,5 - 22% | 1.5 | 200 | Vlies | 30 mm Mineralwolle 45 kg/m³ | Kühlregister 1585x75, 6 RR, 95 mm Raster | 66% |  | αw = 0,70 (L) | C | NRC = 0,80 | 0.31 | 0.44 | 0.53 | 0.74 | 0.83 | 0.82 | 0.82 | 0.89 | 0.83 | 0.77 | 0.82 | 0.83 | 0.82 | 0.7 | 0.63 | 0.58 | 0.54 | 0.5 | 0.45 | 0.8 | 0.85 | 0.8 | 0.7 | 0.55 | 30 mm Mineralwolle 45 kg/m3 in PE-Folie + Kühlregister
58/59 | 29.06.2022 DE22ASRF 001 7 | Rd 1,5 - 22% | 1.5 | 200 | Vlies | 30 mm Mineralwolle 45 kg/m³ | Kühlregister 1585x75, 4 RR, 120 mm Raster | 53% |  | αw = 0,75 (L) | C | NRC = 0,85 | 0.31 | 0.45 | 0.53 | 0.73 | 0.91 | 0.84 | 0.89 | 0.94 | 0.88 | 0.81 | 0.85 | 0.9 | 0.87 | 0.76 | 0.69 | 0.64 | 0.61 | 0.54 | 0.45 | 0.85 | 0.9 | 0.85 | 0.75 | 0.6 | 30 mm Mineralwolle 45 kg/m3 in PE-Folie + Kühlregister
26/27 | 30.09.2019 M 105629/48 | Rg 4,0 - 12% | 4 | 200 | Vlies | ohne |  |  |  | αw = 0,75 | C | NRC = 0,75 | 0.31 | 0.49 | 0.55 | 0.69 | 0.74 | 0.76 | 0.84 | 0.9 | 0.87 | 0.74 | 0.67 | 0.74 | 0.77 | 0.72 | 0.73 | 0.71 | 0.66 | 0.63 | 0.45 | 0.75 | 0.85 | 0.7 | 0.75 | 0.65 | ohne
14/15, 102/103 | 04.12.2019 M 105629/50 | Rg 0,7 - 1,5% | 0.7 | 200 | Vlies | ohne |  |  |  | αw = 0,50 (L) | D | NRC = 0,60 | 0.31 | 0.5 | 0.58 | 0.75 | 0.72 | 0.73 | 0.75 | 0.71 | 0.67 | 0.55 | 0.53 | 0.55 | 0.5 | 0.49 | 0.44 | 0.41 | 0.35 | 0.31 | 0.45 | 0.75 | 0.7 | 0.55 | 0.5 | 0.35 | ohne
48/49 | 14.12.2006 P-BA 280/2006 Bild 7 | 16,0 x 8,0 x1,5x1,0 | - | 400 | Vlies | ohne |  |  |  | αw = 0,70 (LH) | C | NRC = 0,70 | 0.31 | 0.5 | 0.72 | 0.85 | 0.83 | 0.84 | 0.71 | 0.57 | 0.69 | 0.71 | 0.69 | 0.74 | 0.79 | 0.82 | 0.84 | 0.85 | 0.85 | 0.88 | 0.5 | 0.85 | 0.65 | 0.7 | 0.8 | 0.85 | ohne
| 14.12.2006 P-BA 279/2006 Bild 25 | Rg 2,5 - 16% | 2.5 | 400 | Vlies | 30 mm Mineralwolle 45 kg/m³ |  |  |  | αw = 0,90 | A | NRC = 0,90 | 0.31 | 0.64 | 0.79 | 0.81 | 0.89 | 0.9 | 0.77 | 0.75 | 0.91 | 0.95 | 0.97 | 1 | 1.02 | 1.03 | 1.02 | 1.01 | 0.96 | 0.97 | 0.6 | 0.85 | 0.8 | 0.95 | 1 | 1 | 30 mm Mineralwolle (Rockwool RPI-4) 44,9 kg/m3
44/45 | 31.08.2007 P-BA 227/2007 Bild 2 | Rg 2,5 - 16% | 2.5 | 200 | Vlies | 50 mm Mineralwolle 28 kg/m³ in PE-Folie |  |  | 12,5 mm Gipskarton | αw = 0,80 | B | NRC = 0,75 | 0.32 | 0.34 | 0.42 | 0.47 | 0.58 | 0.66 | 0.74 | 0.81 | 0.84 | 0.91 | 0.94 | 0.93 | 0.93 | 0.86 | 0.79 | 0.76 | 0.78 | 0.64 | 0.35 | 0.55 | 0.8 | 0.95 | 0.85 | 0.75 | 50 mm Mineralwolle 28 kg/m³ in PE-Folie + 12,5 Gipskarton
62/63 | 07.12.2010 M 61840/14 | Rg 2,5 - 16% | 2.5 | 200 | Vlies | ohne | Temperon-Kühlregister, zwei 14 mm breite Verteilerrohre, 14 10 mm breite Rigisterrohre |  |  | αw = 0,70 (L) | C | NRC = 0,75 | 0.32 | 0.34 | 0.43 | 0.65 | 0.81 | 0.94 | 0.9 | 0.91 | 0.88 | 0.66 | 0.58 | 0.7 | 0.72 | 0.7 | 0.71 | 0.67 | 0.65 | 0.63 | 0.35 | 0.8 | 0.9 | 0.65 | 0.7 | 0.65 | Temperon-Kühlregister
54/55 | 31.08.2007 P-BA 228/2007 Bild 2 | Rg 2,5 - 16% | 2.5 | 200 | Vlies | 40 mm Mineralwolle 28 kg/m³ in PE-Folie | Kühlregister 1492x52, 4 RR, 150 mm Raster | 31.8% | 1 mm Stahlblech | αw = 0,85 | B | NRC = 0,85 | 0.32 | 0.37 | 0.43 | 0.55 | 0.66 | 0.77 | 0.9 | 0.97 | 1.04 | 1.02 | 1 | 0.93 | 0.87 | 0.78 | 0.74 | 0.68 | 0.7 | 0.65 | 0.35 | 0.65 | 0.95 | 1 | 0.8 | 0.7 | 40 mm Mineralwolle 28 kg/m3 in PE-Folie + Kühlregister + 1mm Stahlblech
| 07.12.2018 M 105629/36 | Rg 2,5 - 16% | 2.5 | 200 | Vlies | ohne | Kühlregister 1350x50, 4 RR, 150 mm Raster | 30% |  | αw = 0,65 (LM) | C | NRC = 0,70 | 0.32 | 0.47 | 0.53 | 0.73 | 0.69 | 0.84 | 0.92 | 0.9 | 0.85 | 0.71 | 0.67 | 0.71 | 0.67 | 0.63 | 0.6 | 0.56 | 0.51 | 0.48 | 0.45 | 0.75 | 0.9 | 0.7 | 0.65 | 0.5 | Kühlregister
62/63 | 07.12.2010 M 61840/10 | Rg 0,7 - 4% | 0.7 | 200 | Vlies | ohne | Temperon-Kühlregister, zwei 14 mm breite Verteilerrohre, 14 10 mm breite Rigisterrohre |  |  | αw = 0,65 (LM) | C | NRC = 0,75 | 0.33 | 0.4 | 0.47 | 0.67 | 0.85 | 0.95 | 0.91 | 0.91 | 0.88 | 0.69 | 0.6 | 0.7 | 0.7 | 0.67 | 0.65 | 0.6 | 0.55 | 0.51 | 0.4 | 0.8 | 0.9 | 0.65 | 0.65 | 0.55 | Temperon -Kühlregister
36/37 | 05.03.2020 122 002 14T - 364/2E | Rd 1,5 - 22% | 1.5 | 200 | Vlies | 15 mm Mineralfaserplatte 303 kg/m³ |  |  |  | αw = 0,70 | C | NRC = 0,70 | 0.12 | 0.46 | 0.48 | 0.51 | 0.56 | 0.55 | 0.53 | 0.59 | 0.63 | 0.73 | 0.78 | 0.82 | 0.84 | 0.79 | 0.73 | 0.67 | 0.59 | 0.48 | 0.35 | 0.55 | 0.6 | 0.8 | 0.8 | 0.6 | 15 mm Owa Sinfonia ca. m=4,3 kg/m²
26/27 | 30.09.2019 M 105629/46 | Rd 4,0 - 6% | 4 | 200 | Vlies | ohne |  |  |  | αw = 0,65 | C | NRC = 0,65 | 0.33 | 0.52 | 0.56 | 0.64 | 0.65 | 0.68 | 0.73 | 0.75 | 0.75 | 0.63 | 0.62 | 0.66 | 0.65 | 0.61 | 0.59 | 0.55 | 0.51 | 0.46 | 0.45 | 0.65 | 0.75 | 0.65 | 0.6 | 0.5 | ohne
36/37 | 05.07.2017 M 105629/26 | Rd 1,5 - 22% | 1.5 | 200 | Vlies | 20 mm Mineralwolle 45 kg/m³ in PE-Folie |  |  |  | αw = 0,90 | A | NRC = 0,85 | 0.33 | 0.56 | 0.68 | 0.8 | 0.82 | 0.84 | 0.92 | 0.97 | 0.91 | 0.78 | 0.8 | 0.9 | 0.88 | 0.89 | 0.87 | 0.85 | 0.8 | 0.74 | 0.5 | 0.8 | 0.95 | 0.85 | 0.9 | 0.8 | 20 mm Mineralwolle 45 kg/m3 in PE-Folie
| 05.07.2017 M 105629/27 | Rd 1,5 - 22% | 1.5 | 200 | Vlies | 20 mm Mineralwolle 45 kg/m³ in PE-Folie | Kühlregister 1400x73, 4 RR, 150 mm Raster | 37% |  | αw = 0,80 (L) | B | NRC = 0,85 | 0.33 | 0.56 | 0.7 | 0.84 | 0.86 | 0.87 | 0.94 | 0.95 | 0.88 | 0.77 | 0.83 | 0.89 | 0.85 | 0.82 | 0.72 | 0.66 | 0.62 | 0.58 | 0.55 | 0.85 | 0.9 | 0.85 | 0.8 | 0.6 | 20 mm Mineralwolle 45 kg/m3 in PE-Folie, Kühlregister vier Rohrreihen 1400x73; Achsabatand 150 mm
14/15, 40/41, 102/103 | 14.08.2007 P-BA 231/2007 Bild 2 | Rg 0,7 - 1% | 0.7 | 200 | Vlies | ohne |  |  |  | αw = 0,50 (LM) | D | NRC = 0,65 | 0.34 | 0.37 | 0.58 | 0.77 | 0.84 | 0.77 | 0.82 | 0.83 | 0.74 | 0.6 | 0.55 | 0.6 | 0.52 | 0.47 | 0.42 | 0.39 | 0.33 | 0.28 | 0.45 | 0.8 | 0.8 | 0.6 | 0.45 | 0.35 | ohne
18/19, 104/105 | 07.12.2010 M 61840/6 | Rd 1,5 - 11% | 1.5 | 200 | Vlies | ohne |  |  |  | αw = 0,75 | C | NRC = 0,80 | 0.34 | 0.39 | 0.47 | 0.67 | 0.83 | 0.94 | 0.91 | 0.93 | 0.92 | 0.7 | 0.63 | 0.73 | 0.74 | 0.73 | 0.76 | 0.72 | 0.68 | 0.68 | 0.4 | 0.8 | 0.9 | 0.7 | 0.75 | 0.7 | ohne
18/19, 104/105 | 07.12.2010 M 61840/6 | Rg 1,5 - 11% | 1.5 | 200 | Vlies | ohne |  |  |  | αw = 0,75 (L) | C | NRC = 0,80 | 0.34 | 0.39 | 0.47 | 0.67 | 0.83 | 0.94 | 0.91 | 0.93 | 0.92 | 0.7 | 0.63 | 0.73 | 0.74 | 0.73 | 0.76 | 0.72 | 0.68 | 0.68 | 0.4 | 0.8 | 0.9 | 0.7 | 0.75 | 0.7 | ohne
44/45 | 31.08.2007 P-BA 229/2007 Bild 2 | Rg 2,5 - 16% | 2.5 | 200 | Vlies | 50 mm Mineralwolle 28 kg/m³ in PE-Folie |  |  | 1 mm Stahlblech | αw = 0,85 | B | NRC = 0,80 | 0.35 | 0.37 | 0.46 | 0.54 | 0.64 | 0.76 | 0.84 | 0.88 | 0.98 | 1.01 | 0.98 | 0.96 | 0.97 | 0.88 | 0.78 | 0.76 | 0.72 | 0.65 | 0.4 | 0.65 | 0.9 | 1 | 0.9 | 0.7 | 50 mm Mineralwolle 28 kg/m³ in PE-Folie + 1mm Stahlblech
36/37 | 04.07.2017 M 105629/22 | Rg 0,7 - 4% | 0.7 | 200 | Vlies | 20 mm Mineralwolle 45 kg/m³ in PE-Folie |  |  |  | αw = 0,75 | C | NRC = 0,75 | 0.35 | 0.52 | 0.7 | 0.74 | 0.74 | 0.77 | 0.8 | 0.83 | 0.8 | 0.7 | 0.73 | 0.78 | 0.76 | 0.75 | 0.68 | 0.62 | 0.56 | 0.49 | 0.5 | 0.75 | 0.8 | 0.75 | 0.75 | 0.55 | 20 mm Mineralwolle 45 kg/m3 in PE-Folie
| 05.07.2017 M 105629/16 | Rg 0,7 - 4% | 0.7 | 200 | Vlies | 30 mm Mineralwolle 46 kg/m³ in PE-Folie |  |  |  | αw = 0,75 | C | NRC = 0,70 | 0.35 | 0.55 | 0.65 | 0.64 | 0.63 | 0.69 | 0.71 | 0.76 | 0.74 | 0.72 | 0.77 | 0.78 | 0.77 | 0.74 | 0.68 | 0.61 | 0.54 | 0.49 | 0.5 | 0.65 | 0.75 | 0.75 | 0.75 | 0.55 | 30 mm Mineralwolle 46 kg/m3 in PE-Folie
| 04.07.2017 M 105629/23 | Rg 0,7 - 4% | 0.7 | 200 | Vlies | 20 mm Mineralwolle 44 kg/m³ in PE-Folie | Kühlregister 1400x73, 4 RR, 150 mm Raster | 37% |  | αw = 0,60 (L) | C | NRC = 0,75 | 0.35 | 0.56 | 0.71 | 0.76 | 0.75 | 0.77 | 0.79 | 0.81 | 0.76 | 0.67 | 0.71 | 0.72 | 0.68 | 0.64 | 0.55 | 0.48 | 0.45 | 0.45 | 0.55 | 0.75 | 0.8 | 0.7 | 0.6 | 0.45 | 20 mm Mineralwolle 44 kg/m3 in PE-Folie + Kühlregister mit 4 Wärmeleitprofilen
| 31.08.2007 P-BA 226/2007 Bild 2 | Rg 0,7 - 4% | 0.7 | 200 | Vlies | 30 mm Mineralwolle 28 kg/m³ in PE-Folie |  |  |  | αw = 0,80 (L) | B | NRC = 0,75 | 0.36 | 0.5 | 0.67 | 0.86 | 0.94 | 0.91 | 0.95 | 0.93 | 0.86 | 0.8 | 0.85 | 0.9 | 0.9 | 0.84 | 0.75 | 0.68 | 0.59 | 0.53 | 0.5 | 0.9 | 0.9 | 0.85 | 0.85 | 0.6 | 30 mm Mineralwolle 28 kg/m3 in PE-Folie
20/21, 104/105 | 07.12.2010 M 61840/4 | Rd 1,8 - 10% | 1.8 | 200 | Vlies | ohne |  |  |  | αw = 0,75 | C | NRC = 0,80 | 0.37 | 0.4 | 0.49 | 0.67 | 0.85 | 0.93 | 0.91 | 0.91 | 0.91 | 0.71 | 0.64 | 0.74 | 0.74 | 0.73 | 0.74 | 0.7 | 0.67 | 0.65 | 0.4 | 0.8 | 0.9 | 0.7 | 0.75 | 0.65 | ohne
20/21, 104/105 | 07.12.2010 M 61840/4 | Rg 1,8 - 10% | 1.8 | 200 | Vlies | ohne |  |  |  | αw = 0,75 | C | NRC = 0,80 | 0.37 | 0.4 | 0.49 | 0.67 | 0.85 | 0.93 | 0.91 | 0.91 | 0.91 | 0.71 | 0.64 | 0.74 | 0.74 | 0.73 | 0.74 | 0.7 | 0.67 | 0.65 | 0.4 | 0.8 | 0.9 | 0.7 | 0.75 | 0.65 | ohne
| 24.11.2020 M 105629/57 | Rv 1,6 - 20% | 1.6 | 200 | Vlies | 30 mm Mineralwolle 44 kg/m³ in PE-Folie | Kühlharfe 1400x50, 6 RR | 40.3% |  | αw = 0,80 (L) | B | NRC = 0,85 | 0.37 | 0.54 | 0.7 | 0.83 | 0.85 | 0.86 | 0.9 | 0.89 | 0.85 | 0.8 | 0.86 | 0.87 | 0.82 | 0.8 | 0.72 | 0.66 | 0.63 | 0.6 | 0.55 | 0.85 | 0.9 | 0.85 | 0.8 | 0.65
60/61 | 30.10.2020 M 105629/53 | Rv 1,6 - 20% | 1.6 | 200 | Vlies | 30 mm Mineralwolle 44 kg/m³ in PE-Folie | Kühlregister 1600x52, 6 RR | 46.2% |  | αw = 0,80 (L) | B | NRC = 0,85 | 0.37 | 0.54 | 0.72 | 0.85 | 0.85 | 0.85 | 0.92 | 0.93 | 0.87 | 0.81 | 0.86 | 0.86 | 0.81 | 0.78 | 0.67 | 0.66 | 0.63 | 0.59 | 0.55 | 0.85 | 0.9 | 0.85 | 0.75 | 0.65 | 30 mm Mineralwolle 44 kg/m3 in PE-Folie + Kühlregister
| 24.11.2020 M 105629/56 | Rv 1,6 - 20% | 1.6 | 200 | Vlies | 30 mm Mineralwolle 44 kg/m³ in PE-Folie | Kühlregister 1690x75, 5 RR | 58.7% |  | αw = 0,90 | A | NRC = 0,90 | 0.37 | 0.56 | 0.69 | 0.85 | 0.88 | 0.89 | 0.93 | 0.93 | 0.89 | 0.84 | 0.9 | 0.94 | 0.91 | 0.88 | 0.81 | 0.76 | 0.75 | 0.73 | 0.55 | 0.85 | 0.9 | 0.9 | 0.85 | 0.75
| 05.07.2017 M 105629/20 | Rg 0,7 - 4% | 0.7 | 200 | Vlies | 30 mm Mineralwolle 46 kg/m³ in PE-Folie | Kühlregister 1400x73, 4 RR, 150 mm Raster | 37% |  | αw = 0,60 (L) | C | NRC = 0,70 | 0.37 | 0.57 | 0.72 | 0.73 | 0.7 | 0.74 | 0.74 | 0.77 | 0.75 | 0.73 | 0.76 | 0.72 | 0.67 | 0.62 | 0.54 | 0.48 | 0.44 | 0.43 | 0.55 | 0.7 | 0.75 | 0.75 | 0.6 | 0.45 | 30 mm Mineralwolle 46 kg/m3 in PE-Folie + Kühlregister mit 4 Wärmeleitprofilen AA 150 mm
| 05.07.2017 M 105629/30 | Rd 1,5 - 22% | 1.5 | 200 | Vlies | 30 mm Mineralwolle 46 kg/m³ in PE-Folie | Kühlregister 1400x73, 4 RR, 150 mm Raster | 37% |  | αw = 0,8(L) | B | NRC = 0,85 | 0.37 | 0.61 | 0.76 | 0.83 | 0.82 | 0.83 | 0.88 | 0.91 | 0.87 | 0.85 | 0.92 | 0.89 | 0.85 | 0.79 | 0.7 | 64 | 0.6 | 0.58 | 0.6 | 0.85 | 0.9 | 0.9 | 0.8 | 1 | 30 mm Mineralwolle 46 kg/m3 in PE-Folie + Kühlregister mit 4 Wärmeleitprofilen
54/55 | 31.08.2007 P-BA 223/2007 Bild 2 | Rg 2,5 - 16% | 2.5 | 200 | Vlies | 30 mm Mineralwolle 28 kg/m³ in PE-Folie | Kühlregister 1492x52, 4 RR, 150 mm Raster | 31.8% |  | αw = 0,85 (L) | B | NRC = 0,90 | 0.38 | 0.49 | 0.71 | 0.88 | 0.95 | 0.92 | 0.98 | 0.92 | 0.88 | 0.84 | 0.94 | 0.93 | 0.9 | 0.79 | 0.71 | 0.7 | 0.73 | 0.69 | 0.55 | 0.9 | 0.95 | 0.9 | 0.8 | 0.7 | 30 mm Mineralwolle 28 kg/m3 in PE-Folie + Kühlregister mit 4 Wärmeleitprofilen
| 26.06.2014 M 105629/12 | Rg 2,5 - 16% | 2.5 | 200 | ohne Vlies | 40 mm Mineralwolle 30 kg/m³ in PE-Folie |  |  | 1 mm Stahlblech | αw = 0,80 | B | NRC = 0,75 | 0.38 | 0.51 | 0.49 | 0.5 | 0.52 | 0.64 | 0.7 | 0.8 | 0.88 | 0.96 | 0.94 | 0.92 | 0.87 | 0.77 | 0.71 | 0.71 | 0.73 | 0.68 | 0.45 | 0.55 | 0.8 | 0.95 | 0.8 | 0.7 | 40 mm Mineralfaser in 30 μm PE-Folie, 30kg/m3
| 24.11.2020 M 105629/54 | Rg 0,7 - 4% | 0.7 | 200 | Vlies | 30 mm Mineralwolle 44 kg/m³ in PE-Folie | Kühlregister 1690x75, 5 RR | 58.7% |  | αw = 0,70 (L) | C | NRC = 0,75 | 0.38 | 0.54 | 0.68 | 0.75 | 0.74 | 0.76 | 0.78 | 0.79 | 0.76 | 0.72 | 0.76 | 0.75 | 0.71 | 0.68 | 0.61 | 0.56 | 0.55 | 0.51 | 0.55 | 0.75 | 0.8 | 0.75 | 0.65 | 0.55
60/61 | 24.11.2020 M 105629/59 | Rv 1,6 - 20% | 1.6 | 200 | Vlies | 30 mm Mineralwolle 44 kg/m³ in PE-Folie | Kühlregister 1600x52, 6 RR + 500x50, 2 RR | 50.9% |  | αw = 0,75 (L) | C | NRC = 0,85 | 0.38 | 0.54 | 0.72 | 0.85 | 0.84 | 0.84 | 0.9 | 0.91 | 0.85 | 0.79 | 0.84 | 0.83 | 0.79 | 0.76 | 0.65 | 0.6 | 0.56 | 0.5 | 0.55 | 0.85 | 0.9 | 0.8 | 0.75 | 0.55 | rückseitig 30 mm dicke Mineralwolle vom Typ: WKT-Mi-Fo mit einer Rohdichte von ca. 44 kg/m3 eingelegt
| 05.07.2017 M 105629/6 | Rd 1,5 - 22% | 1.5 | 200 | Vlies | 30 mm Mineralwolle 46 kg/m³ in PE-Folie |  |  |  | αw = 0,85 | B | NRC = 0,80 | 0.38 | 0.61 | 0.68 | 0.68 | 0.68 | 0.72 | 0.75 | 0.83 | 0.81 | 0.77 | 0.82 | 0.87 | 0.87 | 0.88 | 0.86 | 0.81 | 0.78 | 0.71 | 0.55 | 0.7 | 0.8 | 0.8 | 0.85 | 0.75 | 30 mm Mineralwolle in PE-Folie, 46 kg/m3
| 08.03.2019 M 105629/3 | Rg 0,7 - 4% | 0.7 | 200 | Vlies | ohne | Schmöle Kühlleitungmodul |  |  | αw = 0,45 (L) | D | NRC = 0,55 | 0.39 | 0.49 | 0.57 | 0.7 | 0.61 | 0.71 | 0.67 | 0.68 | 0.59 | 0.48 | 0.46 | 0.47 | 0.41 | 0.38 | 0.34 | 0.32 | 0.31 | 0.3 | 0.5 | 0.65 | 0.65 | 0.45 | 0.4 | 0.3 | Schmöle Kühlleitungmodul
| 24.11.2020 M 105629/55 | Rg 2,5 - 16% | 2.5 | 200 | Vlies | 30 mm Mineralwolle 44 kg/m³ in PE-Folie | Kühlregister 1690x75, 5 RR | 58.7% |  | αw = 0,85 | B | NRC = 0,85 | 0.39 | 0.59 | 0.71 | 0.8 | 0.81 | 0.82 | 0.85 | 0.86 | 0.83 | 0.78 | 0.83 | 0.86 | 0.84 | 0.82 | 0.77 | 0.75 | 0.75 | 0.78 | 0.55 | 0.8 | 0.85 | 0.8 | 0.8 | 0.75
56/57 | 28.04.2014 M 105629/8 | Rg 1,5 - 11% | 1.5 | 750 | Vlies | 30 mm Mineralwolle 45 kg/m³ in PE-Folie | Kühlregister 1137x70, 6 RR, 80 mm Raster | 70% |  | αw = 0,60 | C | NRC = 0,60 | 0.41 | 0.5 | 0.51 | 0.5 | 0.54 | 0.65 | 0.65 | 0.72 | 0.74 | 0.73 | 0.66 | 0.64 | 0.6 | 0.56 | 0.52 | 0.49 | 0.46 | 0.42 | 0.45 | 0.55 | 0.7 | 0.7 | 0.55 | 0.45 | 30 mm Mineralwolle 45kg/m3 in PE-Folie + Kühlregister
56/57 | 28.04.2014 M 105629/9 | Rg 1,5 - 11% | 1.5 | 750 | Vlies | 80 mm Mineralwolle 30 kg/m³ in PE-Folie | Kühlregister 1197x70, 6 RR, 120 mm Raster | 70% |  | αw = 0,60 (L) | C | NRC = 0,65 | 0.42 | 0.51 | 0.56 | 0.57 | 0.66 | 0.72 | 0.69 | 0.74 | 0.75 | 0.71 | 0.65 | 0.63 | 0.6 | 0.57 | 0.53 | 0.49 | 0.47 | 0.42 | 0.5 | 0.65 | 0.75 | 0.65 | 0.55 | 0.45 | 30 mm Mineralwolle 30kg/m3 in PE-Folie + Kühlregister
62/63 | 07.12.2010 M 61840/15 | Rd 1,8 - 21% | 1.8 | 200 | Vlies | 40 mm Mineralwolle 45 kg/m³ | Temperon-Kühlregister, zwei 14 mm breite Verteilerrohre, 14 10 mm breite Rigisterrohre |  |  | αw = 0,95 (L) | A | NRC = 0,95 | 0.42 | 0.52 | 0.65 | 0.81 | 1.07 | 1.08 | 1 | 0.98 | 0.95 | 0.91 | 0.95 | 0.98 | 0.93 | 0.89 | 0.84 | 0.87 | 0.92 | 0.87 | 0.55 | 1 | 1 | 0.95 | 0.9 | 0.9 | 40mm Mineralwolle 45 kg/m3 + Temperon-Kühlregister
62/63 | 07.12.2010 M 61840/13 | Rv 1,6 - 20% | 1.6 | 200 | Vlies | 40 mm Mineralwolle 45 kg/m³ | Temperon-Kühlregister, zwei 14 mm breite Verteilerrohre, 14 10 mm breite Rigisterrohre |  |  | αw = 0,95 (L) | A | NRC = 0,95 | 0.42 | 0.53 | 0.65 | 0.81 | 1.06 | 1.08 | 1 | 0.97 | 0.94 | 0.9 | 0.95 | 0.97 | 0.92 | 0.88 | 0.83 | 0.85 | 0.92 | 0.87 | 0.55 | 1 | 0.95 | 0.95 | 0.9 | 0.9 | 40mm Mineralwolle 45 kg/m3 + Temperon-Kühlregister
| 31.08.2007 P-BA 232/2007 Bild 2 | Rg 0,7 - 1% | 0.7 | 400 | Vlies | 30 mm Mineralwolle 28 kg/m³ |  |  |  | αw = 0,55 (L) | D | NRC = 0,6 | 0.42 | 0.56 | 0.64 | 0.66 | 0.67 | 0.68 | 0.65 | 0.66 | 0.72 | 0.74 | 0.73 | 0.68 | 0.61 | 0.54 | 0.46 | 0.39 | 0.36 | 0.29 | 0.55 | 0.65 | 0.7 | 0.7 | 0.55 | 0.35 | 30 mm Mineralfaser-Dämmstoff ISOVER PF 28 kg/m3
62/63 | 07.12.2010 M 61840/8 | Rg 0,7 - 4% | 0.7 | 200 | Vlies | 40 mm Mineralwolle 45 kg/m³ in PE-Folie | Temperon-Kühlregister, zwei 14 mm breite Verteilerrohre, 14 10 mm breite Rigisterrohre |  |  | αw = 0,80 (L) | B | NRC = 0,90 | 0.42 | 0.58 | 0.65 | 0.78 | 1.01 | 1.01 | 0.92 | 0.9 | 0.87 | 0.84 | 0.87 | 0.85 | 0.79 | 0.74 | 0.69 | 0.72 | 0.73 | 0.63 | 0.55 | 0.95 | 0.9 | 0.85 | 0.75 | 0.7 | 40mm Mineralwolle 45 kg/m3 + Temperon-Kühlregister
| 08.03.2019 M 105629/8 | Rg 0,7 - 4% | 0.7 | 200 | Vlies | 40 mm Mineralwolle 45 kg/m³ in PE-Folie | Schmöle Kühlleitungmodul |  |  | αw = 0,40 (L) | D | NRC = 0,50 | 0.43 | 0.53 | 0.56 | 0.61 | 0.56 | 0.65 | 0.58 | 0.58 | 0.53 | 0.49 | 0.49 | 0.46 | 0.4 | 0.37 | 0.34 | 0.33 | 0.33 | 0.3 | 0.5 | 0.6 | 0.55 | 0.5 | 0.35 | 0.3 | Schmöle Kühlleitungmodul + 40 mm Mineralwolle 45 kg/m³ in PE-Folie
62/63 | 07.12.2010 M 61840/11 | Rg 2,5 - 16% | 2.5 | 200 | Vlies | 40 mm Mineralwolle 45 kg/m³ in PE-Folie | Temperon-Kühlregister, zwei 14 mm breite Verteilerrohre, 14 10 mm breite Rigisterrohre |  |  | αw = 0,90 (L) | A | NRC = 0,95 | 0.44 | 0.56 | 0.65 | 0.81 | 1.04 | 1.05 | 0.97 | 0.95 | 0.92 | 0.88 | 0.93 | 0.93 | 0.88 | 0.84 | 0.79 | 0.82 | 0.87 | 0.8 | 0.55 | 0.95 | 0.95 | 0.9 | 0.85 | 0.85 | 40mm Mineralwolle 45 kg/m3 + Temperon-Kühlregister
56/57 | 26.06.2014 M 105629/11 | Rg 1,5 - 11% | 1.5 | 750 | Vlies | 30 mm Mineralwolle 45 kg/m³ in PE-Folie | Kühlregister 1197x70, 5 RR, 100 mm Raster | 58.8% |  | αw = 0,70 | C | NRC = 0,70 | 0.48 | 0.58 | 0.59 | 0.56 | 0.61 | 0.74 | 0.73 | 0.83 | 0.87 | 0.86 | 0.78 | 0.75 | 0.7 | 0.66 | 0.62 | 0.58 | 0.53 | 0.51 | 0.55 | 0.65 | 0.8 | 0.8 | 0.65 | 0.55 | 30 mm Mineralwolle 45kg/m3 in PE-Folie + Kühlregister
56/57 | 26.06.2014 M 105629/10 | Rg 1,5 - 11% | 1.5 | 750 | Vlies | 30 mm Mineralwolle 45 kg/m³ in PE-Folie | Kühlregister 1197x70, 4 RR, 120 mm Raster | 47% |  | αw = 0,80 | B | NRC = 0,75 | 0.5 | 0.62 | 0.62 | 0.57 | 0.62 | 0.76 | 0.78 | 0.86 | 0.92 | 0.91 | 0.83 | 0.82 | 0.77 | 0.73 | 0.7 | 0.66 | 0.63 | 0.6 | 0.6 | 0.65 | 0.85 | 0.85 | 0.75 | 0.65 | 30 mm Mineralwolle 45kg/m3 in PE-Folie + Kühlregister
16/17, 102/103 | 17.11.2012 7178-12-2 | Rd 0,9 - 14% | 0.9 | 400 | Vlies | ohne |  |  |  | αw = 0,55 (LH) | D | NRC = 0,55 |  | 0.42 |  |  | 0.72 |  |  | 0.38 |  |  | 0.6 |  |  | 0.54 |  |  | 1.04 |  | 0.4 | 0.7 | 0.4 | 0.6 | 0.55 | 1 | ohne
| 21.03.2023 B105629_64_PBE_1D | Rg 2,5 - 16% | 2.5 | 200 | Vlies | ohne | Schmöle ALP 4 RR | 62% |  | αw = 0,70 (L) | C | NRC = 0,80 | 0.25 | 0.41 | 0.55 | 0.68 | 0.89 | 0.92 | 0.89 | 0.92 | 0.87 | 0.71 | 0.66 | 0.75 | 0.7 | 0.68 | 0.64 | 0.58 | 0.53 | 0.51 | 0.4 | 0.85 | 0.9 | 0.7 | 0.65 | 0.55
| 21.03.2023 B105629_75_PBE_1D | Rg 2,5 - 16% | 2.5 | 200 | Vlies | 30 mm Mineralwolle 45 kg/m³ in PE-Folie | Schmöle ALP 4 RR | 62% |  | αw = 0,80 (L) | B | NRC = 0,90 | 0.34 | 0.51 | 0.69 | 0.73 | 0.94 | 0.94 | 0.93 | 0.92 | 0.87 | 0.84 | 0.88 | 0.89 | 0.84 | 0.76 | 0.68 | 0.66 | 0.68 | 0.63 | 0.5 | 0.85 | 0.9 | 0.85 | 0.75 | 0.65
| 21.03.2023 B105629_70_PBE_1D | Rg 2,5 - 16% | 2.5 | 200 | Vlies | 40 mm Polyesterwolle 20 kg/m³ | Schmöle ALP 4 RR | 62% |  | αw = 0,80 (L) | B | NRC = 0,90 | 0.35 | 0.57 | 0.71 | 0.76 | 0.97 | 0.98 | 0.96 | 0.95 | 0.91 | 0.86 | 0.87 | 0.9 | 0.86 | 0.8 | 0.72 | 0.66 | 0.63 | 0.56 | 0.55 | 0.9 | 0.95 | 0.9 | 0.8 | 0.6
| 21.03.2023 B105629_73_PBE_1D | Rg 2,5 - 16% | 2.5 | 200 | Vlies | 50 mm Mineralwollestreifen 50 mm breit 57 kg/m³ in PE-Folie | Schmöle ALP 4 RR | 62% |  | αw = 0,70 (L) | C | NRC = 0,80 | 0.3 | 0.47 | 0.69 | 0.76 | 0.94 | 0.97 | 0.91 | 0.86 | 0.76 | 0.67 | 0.71 | 0.78 | 0.72 | 0.73 | 0.69 | 0.64 | 0.57 | 0.58 | 0.5 | 0.9 | 0.85 | 0.7 | 0.7 | 0.6
| 21.03.2023 B105629_65_PBE_1D | Rg 2,5 - 16% | 2.5 | 200 | Vlies | ohne | Schmöle ALP 3 RR | 46% |  | αw = 0,70 (L) | C | NRC = 0,80 | 0.24 | 0.38 | 0.54 | 0.69 | 0.9 | 0.94 | 0.89 | 0.93 | 0.88 | 0.71 | 0.65 | 0.76 | 0.71 | 0.7 | 0.68 | 0.61 | 0.58 | 0.55 | 0.4 | 0.85 | 0.9 | 0.7 | 0.7 | 0.6
| 21.03.2023 B105629_66_PBE_1D | Rg 2,5 - 16% | 2.5 | 200 | Vlies | ohne | Schmöle ALP 5 RR | 77% |  | αw = 0,65 (LM) | C | NRC = 0,80 | 0.26 | 0.43 | 0.55 | 0.68 | 0.89 | 0.93 | 0.88 | 0.9 | 0.85 | 0.69 | 0.64 | 0.73 | 0.68 | 0.67 | 0.62 | 0.54 | 0.51 | 0.48 | 0.4 | 0.85 | 0.9 | 0.7 | 0.65 | 0.5
| 21.03.2023 B105629_85_PBE_1D | Rg 2,5 - 16% | 2.5 | 200 | ohne Vlies | 30 mm Mineralwolle 45 kg/m³ in PE-Folie | Schmöle ALP 4 RR | 62% |  | αw = 0,85 (L) | B | NRC = 0,90 | 0.2 | 0.32 | 0.59 | 0.82 | 0.95 | 1.04 | 1.03 | 0.98 | 0.95 | 0.9 | 0.92 | 0.93 | 0.88 | 0.79 | 0.72 | 0.73 | 0.73 | 0.66 | 0.35 | 0.95 | 1 | 0.9 | 0.8 | 0.7
| 21.03.2023 B105629_72_PBE_1D | Rg 2,5 - 16% | 2.5 | 200 | ohne Vlies | 40 mm Polyesterwolle 20 kg/m³ |  |  |  | αw = 1,00 | A | NRC = 0,95 | 0.2 | 0.31 | 0.53 | 0.79 | 0.9 | 1.01 | 1.03 | 1.03 | 0.99 | 0.94 | 0.91 | 0.95 | 0.99 | 0.97 | 0.97 | 0.94 | 0.96 | 0.91 | 0.35 | 0.9 | 1 | 0.95 | 1 | 0.95
| 21.03.2023 B105629_63_Pbe_1D | Rd 1,5 - 22% | 1.5 | 200 | Vlies | ohne | Schmöle ALP 4 RR | 62% |  | αw = 0,70 (L) | C | NRC = 0,80 | 0.22 | 0.36 | 0.5 | 0.67 | 0.87 | 0.93 | 0.89 | 0.93 | 0.87 | 0.68 | 0.61 | 0.73 | 0.7 | 0.69 | 0.66 | 0.59 | 0.54 | 0.53 | 0.35 | 0.8 | 0.9 | 0.65 | 0.7 | 0.55
| 21.03.2023 B105629_74_PBE_1D | Rd 1,5 - 22% | 1.5 | 200 | Vlies | 30 mm Mineralwolle 45 kg/m³ in PE-Folie | Schmöle ALP 4 RR | 62% |  | αw = 0,85 (L) | B | NRC = 0,95 | 0.32 | 0.5 | 0.68 | 0.78 | 0.98 | 1.01 | 1 | 0.98 | 0.93 | 0.89 | 0.94 | 0.96 | 0.92 | 0.84 | 0.74 | 0.72 | 0.74 | 0.69 | 0.5 | 0.9 | 0.95 | 0.95 | 0.85 | 0.7
| 21.03.2023 B105629_69_PBE_1D | Rd 1,5 - 22% | 1.5 | 200 | Vlies | 40 mm Polyesterwolle 20 kg/m³ | Schmöle ALP 4 RR | 62% |  | αw = 0,90 (L) | A | NRC = 0,95 | 0.31 | 0.5 | 0.69 | 0.82 | 1.03 | 1.06 | 1.04 | 1.03 | 0.98 | 0.93 | 0.93 | 0.97 | 0.94 | 0.89 | 0.8 | 0.74 | 0.71 | 0.66 | 0.5 | 0.95 | 1 | 0.95 | 0.9 | 0.7
| 21.03.2023 B105629_67_PBE_1D | Rd 1,5 - 6% | 1.5 | 200 | Vlies | ohne |  |  |  | αw = 0,70 (L) | C | NRC = 0,80 | 0.28 | 0.44 | 0.59 | 0.67 | 0.87 | 0.88 | 0.85 | 0.87 | 0.85 | 0.71 | 0.67 | 0.74 | 0.71 | 0.69 | 0.67 | 0.61 | 0.57 | 0.51 | 0.45 | 0.8 | 0.85 | 0.7 | 0.7 | 0.55
| 21.03.2023 B105629_68_PBE_1D | Rg 2,5 - 16% | 2.5 | 200 | Vlies |  |  |  |  | αw = 0,80 (L) | B | NRC = 0,80 | 0.23 | 0.4 | 0.55 | 0.69 | 0.89 | 0.94 | 0.89 | 0.94 | 0.92 | 0.74 | 0.67 | 0.77 | 0.77 | 0.75 | 0.78 | 0.73 | 0.7 | 0.68 | 0.4 | 0.85 | 0.9 | 0.75 | 0.75 | 0.7
| 21.03.2023 B105629_71_Pbe_1D | Rg 2,5 - 16% | 2.5 | 200 | Vlies | 40 mm Polyesterwolle 20 kg/m³ |  |  |  | αw = 1,00 | A | NRC = 0,95 | 0.34 | 0.53 | 0.72 | 0.8 | 1 | 1.03 | 1 | 1.01 | 0.97 | 0.91 | 0.91 | 0.98 | 0.98 | 0.96 | 0.93 | 0.91 | 0.9 | 0.84 | 0.55 | 0.95 | 1 | 0.95 | 0.95 | 0.9
| 21.03.2023 B105629_87_PBE_1D | 2,5 x 2,0 x 0,5 x 0,5 | - | 200 | Vlies |  |  |  |  | αw = 0,75 (L) | C | NRC = 0,80 | 0.15 | 0.3 | 0.53 | 0.7 | 0.9 | 0.9 | 0.88 | 0.91 | 0.9 | 0.74 | 0.61 | 0.72 | 0.76 | 0.7 | 0.78 | 0.76 | 0.75 | 0.76 | 0.35 | 0.85 | 0.9 | 0.7 | 0.75 | 0.75
| 21.03.2023 B105629_86_Pbe_1D | 2,5 x 2,0 x 0,5 x 0,5 | - | 200 | ohne Vlies | 40 mm Polyesterwolle 20 kg/m³ |  |  |  | αw = 1,00 | A | NRC = 0,95 | 0.18 | 0.28 | 0.51 | 0.78 | 0.89 | 0.98 | 1.03 | 1.01 | 1 | 0.95 | 0.87 | 0.96 | 1.02 | 1 | 0.99 | 1.03 | 1.05 | 1.04 | 0.3 | 0.9 | 1 | 0.95 | 1 | 1
Note on O31: Richter Martin ¦ Fural: Kurve stimmt mit Wert nicht überein

## Segel
[10 empty] | A Obj Terz [m²] | [17 empty] | Terzmittelfrequenz [Hz] αs Messwerte | [17 empty] | Oktavmittelfrequenz [Hz] αp Messwerte | [5 empty] | Messwerte | Terzmittelfrequenz [Hz] αs lt. Norm | [17 empty] | Oktavmittelfrequenz [Hz] αp lt. Norm | [5 empty] | lt. Norm
Seite geprüfte Akustik 07/22 | Prüfzeugnis | Perforation Ø mm | Perforation Ø mm | Gesamtaufbau | Mit / Ohne Vlies | Auflage | Kühlregister | Belegungsgrad Kühlregister | Deckensegelgröße [m²] | 100 | 125 | 160 | 200 | 250 | 315 | 400 | 500 | 630 | 800 | 1000 | 1250 | 1600 | 2000 | 2500 | 3150 | 4000 | 5000 | 100 | 125 | 160 | 200 | 250 | 315 | 400 | 500 | 630 | 800 | 1000 | 1250 | 1600 | 2000 | 2500 | 3150 | 4000 | 5000 | 125 | 250 | 500 | 1000 | 2000 | 4000 |  | 100 | 125 | 160 | 200 | 250 | 315 | 400 | 500 | 630 | 800 | 1000 | 1250 | 1600 | 2000 | 2500 | 3150 | 4000 | 5000 | 125 | 250 | 500 | 1000 | 2000 | 4000
76/77 | 07.12.2010 M 61840/16 | Rv 1,6 - 20% | 1.6 | 200 | Vlies | ohne | Temperon-Kühlregister, zwei 14 mm Verteilerrohre, 14 29 mm Registerrohre |  | 2.88 | 0.4 | 0.6 | 0.8 | 1.3 | 1.7 | 1.8 | 2.2 | 2.5 | 2.5 | 2.1 | 1.7 | 2 | 2.2 | 2 | 2.2 | 2.1 | 2 | 2.1 | 0.1388889 | 0.2083333 | 0.2777778 | 0.4513889 | 0.5902778 | 0.625 | 0.7638889 | 0.8680556 | 0.8680556 | 0.7291667 | 0.5902778 | 0.6944444 | 0.7638889 | 0.6944444 | 0.7638889 | 0.7291667 | 0.6944444 | 0.7291667 | 0.2 | 0.55 | 0.85 | 0.65 | 0.75 | 0.7 | αw = 0,75 | 0.1388889 | 0.2083333 | 0.2777778 | 0.4513889 | 0.5902778 | 0.625 | 0.7638889 | 0.8680556 | 0.8680556 | 0.7291667 | 0.5902778 | 0.6944444 | 0.7638889 | 0.6944444 | 0.7638889 | 0.7291667 | 0.6944444 | 0.7291667 | 0.2 | 0.55 | 0.85 | 0.65 | 0.75 | 0.7 | αw = 0,75
76/77 | 07.12.2010 M 61840/19 | Rg 2,5 - 16% | 2.5 | 200 | Vlies | ohne | Temperon-Kühlregister, zwei 14 mm Verteilerrohre, 14 29 mm Registerrohre |  | 2.88 | 0.5 | 0.7 | 0.9 | 1.5 | 2 | 2 | 2.4 | 2.6 | 2.7 | 2.4 | 2 | 2.2 | 2.3 | 2.2 | 2.3 | 2.1 | 2.1 | 2.1 | 0.1736111 | 0.2430556 | 0.3125 | 0.5208333 | 0.6944444 | 0.6944444 | 0.8333333 | 0.9027778 | 0.9375 | 0.8333333 | 0.6944444 | 0.7638889 | 0.7986111 | 0.7638889 | 0.7986111 | 0.7291667 | 0.7291667 | 0.7291667 | 0.25 | 0.65 | 0.9 | 0.75 | 0.8 | 0.75 | αw = 0,80 | 0.1736111 | 0.2430556 | 0.3125 | 0.5208333 | 0.6944444 | 0.6944444 | 0.8333333 | 0.9027778 | 0.9375 | 0.8333333 | 0.6944444 | 0.7638889 | 0.7986111 | 0.7638889 | 0.7986111 | 0.7291667 | 0.7291667 | 0.7291667 | 0.25 | 0.65 | 0.9 | 0.75 | 0.8 | 0.75 | αw = 0,80
72/73 | 28.06.2019 M 105629/37 | Rg 2,5 - 16% | 2.5 | 200 | Vlies | ohne | Kühlregister nachgebildet 2800x75, 12 RR, 90 mm Raster | 73.04% | 3.45 | 0.5 | 0.8 | 1.9 | 1.7 | 2.2 | 2.3 | 2.5 | 2.5 | 2.5 | 2.3 | 2.3 | 2.3 | 2.1 | 2.1 | 1.8 | 1.6 | 1.4 | 1.2 | 0.1449275 | 0.2318841 | 0.5507246 | 0.4927536 | 0.6376812 | 0.6666667 | 0.7246377 | 0.7246377 | 0.7246377 | 0.6666667 | 0.6666667 | 0.6666667 | 0.6086957 | 0.6086957 | 0.5217391 | 0.4637681 | 0.4057971 | 0.3478261 | 0.3 | 0.6 | 0.7 | 0.65 | 0.6 | 0.4 | αw = 0,60 | 0.1449275 | 0.2318841 | 0.5507246 | 0.4927536 | 0.6376812 | 0.6666667 | 0.7246377 | 0.7246377 | 0.7246377 | 0.6666667 | 0.6666667 | 0.6666667 | 0.6086957 | 0.6086957 | 0.5217391 | 0.4637681 | 0.4057971 | 0.3478261 | 0.3 | 0.6 | 0.7 | 0.65 | 0.6 | 0.4 | αw = 0,60
72/73 | 09.07.2021 M 105629/62 | Rg 2,5 - 16% | 2.5 | 200 | Vlies | 13 Streifen 50x50x3000 mm Mineralwolle 44 kg/m³ in PE-Folie , 90 mm Abstand, längs zu Kühlregister, Belegungsgrad 57 % | Kühlregister nachgebildet 2800x75, 8 RR, 145 mm Raster | 49% | 3.45 | 1 | 1.5 | 2.9 | 3 | 4.1 | 4 | 4.1 | 4.4 | 3.9 | 3.8 | 3.7 | 3.5 | 3.5 | 3.2 | 3 | 2.8 | 2.6 | 2.5 | 0.2898551 | 0.4347826 | 0.8405797 | 0.8695652 | 1.188406 | 1.15942 | 1.188406 | 1.275362 | 1.130435 | 1.101449 | 1.072464 | 1.014493 | 1.014493 | 0.9275362 | 0.8695652 | 0.8115942 | 0.7536232 | 0.7246377 | 0.5 | 1.05 | 1.2 | 1.05 | 0.95 | 0.75 | αw = 0,95 (L, M) | 0.2898551 | 0.4347826 | 0.8405797 | 0.8695652 | 1 | 1 | 1 | 1 | 1 | 1 | 1 | 1 | 1 | 0.9275362 | 0.8695652 | 0.8115942 | 0.7536232 | 0.7246377 | 0.5 | 0.95 | 1 | 1 | 0.95 | 0.75 | αw = 0,95 (L, M)
70/71 | 07.12.2010 M 61840/21 | Rv 1,6 - 20% | 1.6 | 200 | Vlies | 50 mm Mineralwolle 100 kg/m³ in PE-Folie |  |  | 2.88 | 1.1 | 1.5 | 2 | 2.8 | 3.1 | 3.5 | 3.6 | 3.8 | 4 | 3.8 | 3.8 | 3.9 | 4 | 3.7 | 3.5 | 3.4 | 3.1 | 2.9 | 0.3819444 | 0.5208333 | 0.6944444 | 0.9722222 | 1.076389 | 1.215278 | 1.25 | 1.319444 | 1.388889 | 1.319444 | 1.319444 | 1.354167 | 1.388889 | 1.284722 | 1.215278 | 1.180556 | 1.076389 | 1.006944 | 0.55 | 1.1 | 1.3 | 1.35 | 1.3 | 1.1 | aw = 1,3 | 0.3819444 | 0.5208333 | 0.6944444 | 0.9722222 | 1 | 1 | 1 | 1 | 1 | 1 | 1 | 1 | 1 | 1 | 1 | 1 | 1 | 1.006944 | 0.55 | 1 | 1 | 1 | 1 | 1 | aw = 1,00
70/71 | 07.12.2010 M 61840/18 | Rv 1,6 - 20% | 1.6 | 200 | Vlies | 50 mm Mineralwolle 150 kg/m³ in PE-Folie |  |  | 2.88 | 1 | 1.6 | 2.4 | 2.9 | 3.5 | 3.6 | 3.8 | 3.9 | 3.8 | 3.9 | 4 | 4 | 4 | 3.9 | 3.7 | 3.5 | 3.4 | 3 | 0.3472222 | 0.5555556 | 0.8333333 | 1.006944 | 1.215278 | 1.25 | 1.319444 | 1.354167 | 1.319444 | 1.354167 | 1.388889 | 1.388889 | 1.388889 | 1.354167 | 1.284722 | 1.215278 | 1.180556 | 1.041667 | 0.6 | 1.15 | 1.35 | 1.4 | 1.35 | 1.15 | aw = 1,35 | 0.3472222 | 0.5555556 | 0.8333333 | 1.006944 | 1 | 1 | 1 | 1 | 1 | 1 | 1 | 1 | 1 | 1 | 1 | 1 | 1 | 1 | 0.6 | 1 | 1 | 1 | 1 | 1 | aw = 1,00
70/71 | 07.12.2010 M 61840/17 | Rg 2,5 - 16% | 2.5 | 200 | Vlies | 50 mm Mineralwolle 150 kg/m³ in PE-Folie |  |  | 2.88 | 1.1 | 1.6 | 2.4 | 2.9 | 3.5 | 3.7 | 3.8 | 3.9 | 3.9 | 3.9 | 4 | 4 | 3.9 | 3.8 | 3.6 | 3.4 | 3.2 | 2.9 | 0.3819444 | 0.5555556 | 0.8333333 | 1.006944 | 1.215278 | 1.284722 | 1.319444 | 1.354167 | 1.354167 | 1.354167 | 1.388889 | 1.388889 | 1.354167 | 1.319444 | 1.25 | 1.180556 | 1.111111 | 1.006944 | 0.6 | 1.15 | 1.35 | 1.4 | 1.3 | 1.1 | aw = 1,3 | 0.3819444 | 0.5555556 | 0.8333333 | 1.006944 | 1 | 1 | 1 | 1 | 1 | 1 | 1 | 1 | 1 | 1 | 1 | 1 | 1 | 1.006944 | 0.6 | 1 | 1 | 1 | 1 | 1 | aw = 1,00 (M)
70/71 | 07.12.2010 M 61840/20 | Rg 2,5 - 16% | 2.5 | 200 | Vlies | 50 mm Mineralwolle 100 kg/m³ in PE-Folie |  |  | 2.88 | 1.1 | 1.6 | 2 | 2.8 | 3.1 | 3.5 | 3.6 | 3.9 | 4 | 3.8 | 3.8 | 3.9 | 4 | 3.6 | 3.5 | 3.3 | 2.8 | 2.6 | 0.3819444 | 0.5555556 | 0.6944444 | 0.9722222 | 1.076389 | 1.215278 | 1.25 | 1.368056 | 1.388889 | 1.319444 | 1.319444 | 1.354167 | 1.388889 | 1.25 | 1.215278 | 1.145833 | 0.9722222 | 0.9027778 | 0.55 | 1.1 | 1.35 | 1.35 | 1.3 | 1 | aw = 1,2 | 0.3819444 | 0.5555556 | 0.6944444 | 0.9722222 | 1 | 1 | 1 | 1 | 1 | 1 | 1 | 1 | 1 | 1 | 1 | 1 | 0.9722222 | 0.9027778 | 0.55 | 1 | 1 | 1 | 1 | 0.95 | aw = 1,00 (M)
| 09.07.2021 M 105629/61 | Rg 2,5 - 16% | 2.5 | 200 | Vlies | 13 Streifen 50x50x3000 mm Mineralwolle 44 kg/m³ in PE-Folie , 90 mm Abstand, längs zu Kühlregister, Belegungsgrad 57 % | Kühlregister nachgestellt 2800x75, 12 RR, 90 mm Raster | 73% | 3.45 | 0.8 | 1.8 | 2.9 | 2.9 | 3.6 | 3.5 | 3.4 | 3.6 | 3.4 | 3.2 | 3 | 2.8 | 2.8 | 2.5 | 2.3 | 2.1 | 1.9 | 1.8 | 0.2318841 | 0.5217391 | 0.8405797 | 0.8405797 | 1.043478 | 1.014493 | 0.9855072 | 1.043478 | 0.9855072 | 0.9275362 | 0.8695652 | 0.8115942 | 0.8115942 | 0.7246377 | 0.6666667 | 0.6086957 | 0.5507246 | 0.5217391 | 0.55 | 0.95 | 1 | 0.85 | 0.75 | 0.55 | αw = 0,75 (L, M) | 0.2318841 | 0.5217391 | 0.8405797 | 0.8405797 | 1 | 1 | 0.9855072 | 1 | 0.9855072 | 0.9275362 | 0.8695652 | 0.8115942 | 0.8115942 | 0.7246377 | 0.6666667 | 0.6086957 | 0.5507246 | 0.5217391 | 0.55 | 0.95 | 1 | 0.85 | 0.75 | 0.55 | αw = 0,75 (L, M)
74/75 | 09.07.2021 M 105629/60 | Rg 2,5 - 16% | 2.5 | 200 | Vlies | 34 Streifen 50x50x1150 mm Mineralwolle 44 kg/m³ in PE-Folie , 90 mm Abstand, quer zu Kühlregister, Belegungsgrad 57 % | Kühlregister nachgestellt 2800x75, 12 RR, 90 mm Raster | 73% | 3.45 | 1 | 1.8 | 2.9 | 2.7 | 3.7 | 3.3 | 3.4 | 3.6 | 3.5 | 3.3 | 3.1 | 2.9 | 2.9 | 2.6 | 2.3 | 2.1 | 1.9 | 1.7 | 0.2898551 | 0.5217391 | 0.8405797 | 0.7826087 | 1.072464 | 0.9565217 | 0.9855072 | 1.043478 | 1.014493 | 0.9565217 | 0.8985507 | 0.8405797 | 0.8405797 | 0.7536232 | 0.6666667 | 0.6086957 | 0.5507246 | 0.4927536 | 0.55 | 0.95 | 1 | 0.9 | 0.75 | 0.55 | αw = 0,75 (L, M) | 0.2898551 | 0.5217391 | 0.8405797 | 0.7826087 | 1 | 0.9565217 | 0.9855072 | 1 | 1 | 0.9565217 | 0.8985507 | 0.8405797 | 0.8405797 | 0.7536232 | 0.6666667 | 0.6086957 | 0.5507246 | 0.4927536 | 0.55 | 0.9 | 1 | 0.9 | 0.75 | 0.55 | αw = 0,75 (L, M)
74/75 | 28.06.2019 M 105629/38 | Rg 2,5 - 16% | 2.5 | 200 | Vlies | 50 mm Mineralwolle 100 kg/m³ in PE-Folie | Kühlregister nachgestellt 2800x75, 12 RR, 90 mm Raster | 73% | 3.45 | 1.3 | 2.3 | 3.1 | 3.3 | 3.9 | 3.5 | 3.6 | 3.7 | 3.5 | 3.3 | 3.1 | 3 | 3 | 2.7 | 2.4 | 2.2 | 2 | 1.8 | 0.3768116 | 0.6666667 | 0.8985507 | 0.9565217 | 1.130435 | 1.014493 | 1.043478 | 1.072464 | 1.014493 | 0.9565217 | 0.8985507 | 0.8695652 | 0.8695652 | 0.7826087 | 0.6956522 | 0.6376812 | 0.5797101 | 0.5217391 | 0.65 | 1.05 | 1.05 | 0.9 | 0.8 | 0.6 | αw = 0,80 (L, M) | 0.3768116 | 0.6666667 | 0.8985507 | 0.9565217 | 1 | 1 | 1 | 1 | 1 | 0.9565217 | 0.8985507 | 0.8695652 | 0.8695652 | 0.7826087 | 0.6956522 | 0.6376812 | 0.5797101 | 0.5217391 | 0.65 | 1 | 1 | 0.9 | 0.8 | 0.6 | αw = 0,80 (L, M)
| 21.03.2023 B105629_76_Pbe_1D | Rg 2,5 - 16% | 2.5 | 200 | Vlies | ohne | Schmöle ALP 4 RR | 62% | 1.35 | 0.2 | 0.3 | 0.4 | 0.9 | 1 | 1.4 | 1.3 | 1.4 | 1.4 | 1.2 | 1.1 | 1.3 | 1.2 | 1.1 | 1 | 0.9 | 0.8 | 0.7 | 0.1481481 | 0.2222222 | 0.2962963 | 0.6666667 | 0.7407407 | 1.037037 | 0.962963 | 1.037037 | 1.037037 | 0.8888889 | 0.8148148 | 0.962963 | 0.8888889 | 0.8148148 | 0.7407407 | 0.6666667 | 0.5925926 | 0.5185185 | 0.2 | 0.8 | 1 | 0.9 | 0.8 | 0.6 | αw = 0,80 | 0.1481481 | 0.2222222 | 0.2962963 | 0.6666667 | 0.7407407 | 1 | 0.962963 | 1 | 1 | 0.8888889 | 0.8148148 | 0.962963 | 0.8888889 | 0.8148148 | 0.7407407 | 0.6666667 | 0.5925926 | 0.5185185 | 0.2 | 0.8 | 1 | 0.9 | 0.8 | 0.6 | αw = 0,80
| 21.03.2023 B105629_80_PBE_1D | Rg 2,5 - 16% | 2.5 | 200 | Vlies | 50 mm Mineralwollestreifen 50 mm breit 57 kg/m³ in PE-Folie | Schmöle ALP 8 RR | 62% | 2.7 | 0.5 | 0.9 | 1.2 | 1.8 | 2.4 | 3 | 3.4 | 3.7 | 3.3 | 3 | 3.2 | 3.3 | 3 | 2.9 | 2.7 | 2.5 | 2.3 | 2.2 | 0.1851852 | 0.3333333 | 0.4444444 | 0.6666667 | 0.8888889 | 1.111111 | 1.259259 | 1.37037 | 1.222222 | 1.111111 | 1.185185 | 1.222222 | 1.111111 | 1.074074 | 1 | 0.9259259 | 0.8518519 | 0.8148148 | 0.3 | 0.9 | 1.3 | 1.15 | 1.05 | 0.85 | aw = 1,05 | 0.1851852 | 0.3333333 | 0.4444444 | 0.6666667 | 0.8888889 | 1 | 1 | 1 | 1 | 1 | 1 | 1 | 1 | 1 | 1 | 0.9259259 | 0.8518519 | 0.8148148 | 0.3 | 0.85 | 1 | 1 | 1 | 0.85 | aw = 1,00 (M)
| 21.03.2023 B105629_81_PBE_1D | Rg 2,5 - 16% | 2.5 | 200 | Vlies | ohne | Schmöle ALP 6 RR | 46% | 2.7 | 0.2 | 0.6 | 0.7 | 1.4 | 1.7 | 2.2 | 2.4 | 2.7 | 2.5 | 2.1 | 2 | 2.3 | 2.2 | 2.1 | 2.1 | 1.9 | 1.7 | 1.5 | 0.07407407 | 0.2222222 | 0.2592593 | 0.5185185 | 0.6296296 | 0.8148148 | 0.8888889 | 1 | 0.9259259 | 0.7777778 | 0.7407407 | 0.8518519 | 0.8148148 | 0.7777778 | 0.7777778 | 0.7037037 | 0.6296296 | 0.5555556 | 0.2 | 0.65 | 0.95 | 0.8 | 0.8 | 0.65 | αw = 0,80 | 0.07407407 | 0.2222222 | 0.2592593 | 0.5185185 | 0.6296296 | 0.8148148 | 0.8888889 | 1 | 0.9259259 | 0.7777778 | 0.7407407 | 0.8518519 | 0.8148148 | 0.7777778 | 0.7777778 | 0.7037037 | 0.6296296 | 0.5555556 | 0.2 | 0.65 | 0.95 | 0.8 | 0.8 | 0.65 | αw = 0,80
| 21.03.2023 B105629_82_PBE_1D | Rg 2,5 - 16% | 2.5 | 200 | Vlies | ohne | Schmöle ALP 10 RR | 77% | 2.7 | 0.4 | 0.7 | 0.7 | 1.4 | 1.8 | 2.3 | 2.5 | 2.7 | 2.4 | 2.1 | 2 | 2.3 | 2.1 | 2 | 2 | 1.7 | 1.6 | 1.4 | 0.1481481 | 0.2592593 | 0.2592593 | 0.5185185 | 0.6666667 | 0.8518519 | 0.9259259 | 1 | 0.8888889 | 0.7777778 | 0.7407407 | 0.8518519 | 0.7777778 | 0.7407407 | 0.7407407 | 0.6296296 | 0.5925926 | 0.5185185 | 0.2 | 0.7 | 0.95 | 0.8 | 0.75 | 0.6 | αw = 0,75 | 0.1481481 | 0.2592593 | 0.2592593 | 0.5185185 | 0.6666667 | 0.8518519 | 0.9259259 | 1 | 0.8888889 | 0.7777778 | 0.7407407 | 0.8518519 | 0.7777778 | 0.7407407 | 0.7407407 | 0.6296296 | 0.5925926 | 0.5185185 | 0.2 | 0.7 | 0.95 | 0.8 | 0.75 | 0.6 | αw = 0,75
| 21.03.2023 B105629_77_PBE_1D | Rg 2,5 - 16% | 2.5 | 200 | Vlies | ohne | Schmöle ALP 12 RR | 62% | 4.05 | 0.7 | 0.8 | 1.2 | 2.1 | 2.6 | 3.1 | 3.4 | 3.7 | 3.6 | 3.2 | 2.9 | 3.3 | 3.1 | 2.9 | 2.8 | 2.6 | 2.3 | 2 | 0.1728395 | 0.1975309 | 0.2962963 | 0.5185185 | 0.6419753 | 0.7654321 | 0.8395062 | 0.9135802 | 0.8888889 | 0.7901235 | 0.7160494 | 0.8148148 | 0.7654321 | 0.7160494 | 0.691358 | 0.6419753 | 0.5679012 | 0.4938272 | 0.2 | 0.65 | 0.9 | 0.75 | 0.7 | 0.55 | αw = 0,70 | 0.1728395 | 0.1975309 | 0.2962963 | 0.5185185 | 0.6419753 | 0.7654321 | 0.8395062 | 0.9135802 | 0.8888889 | 0.7901235 | 0.7160494 | 0.8148148 | 0.7654321 | 0.7160494 | 0.691358 | 0.6419753 | 0.5679012 | 0.4938272 | 0.2 | 0.65 | 0.9 | 0.75 | 0.7 | 0.55 | αw = 0,70
| 21.03.2023 B105629_78_Pbe_1D | Rg 2,5 - 16% | 2.5 | 400 | Vlies | ohne | Schmöle ALP 12 RR | 62% | 4.05 | 0.9 | 1.2 | 2.2 | 2.8 | 3.2 | 3.5 | 3.1 | 2.8 | 3.2 | 3.5 | 3.3 | 3.4 | 3.4 | 3.2 | 3.2 | 2.9 | 2.6 | 2.5 | 0.2222222 | 0.2962963 | 0.5432099 | 0.691358 | 0.7901235 | 0.8641975 | 0.7654321 | 0.691358 | 0.7901235 | 0.8641975 | 0.8148148 | 0.8395062 | 0.8395062 | 0.7901235 | 0.7901235 | 0.7160494 | 0.6419753 | 0.617284 | 0.35 | 0.8 | 0.75 | 0.85 | 0.8 | 0.65 | αw = 0,80 | 0.2222222 | 0.2962963 | 0.5432099 | 0.691358 | 0.7901235 | 0.8641975 | 0.7654321 | 0.691358 | 0.7901235 | 0.8641975 | 0.8148148 | 0.8395062 | 0.8395062 | 0.7901235 | 0.7901235 | 0.7160494 | 0.6419753 | 0.617284 | 0.35 | 0.8 | 0.75 | 0.85 | 0.8 | 0.65 | αw = 0,80
| 21.03.2023 B105629_79_PBE_1D | Rg 2,5 - 16% | 2.5 | 400 | Vlies | 50 mm Mineralwollestreifen 50 mm breit 57 kg/m³ in PE-Folie | Schmöle ALP 12 RR | 62% | 4.05 | 1 | 1.7 | 2.5 | 3.3 | 3.7 | 4 | 3.6 | 3.9 | 4.6 | 4.8 | 4.9 | 5 | 4.8 | 4.5 | 4.4 | 4.2 | 3.9 | 3.5 | 0.2469136 | 0.4197531 | 0.617284 | 0.8148148 | 0.9135802 | 0.9876543 | 0.8888889 | 0.962963 | 1.135802 | 1.185185 | 1.209877 | 1.234568 | 1.185185 | 1.111111 | 1.08642 | 1.037037 | 0.962963 | 0.8641975 | 0.45 | 0.9 | 1 | 1.2 | 1.15 | 0.95 | aw = 1,05 | 0.2469136 | 0.4197531 | 0.617284 | 0.8148148 | 0.9135802 | 0.9876543 | 0.8888889 | 0.962963 | 1 | 1 | 1 | 1 | 1 | 1 | 1 | 1 | 0.962963 | 0.8641975 | 0.45 | 0.9 | 0.95 | 1 | 1 | 0.95 | aw = 1,00
| 21.03.2023 B105629_83_PBE_1D | Rg 2,5 - 16% | 2.5 | 200 | Vlies | ohne | Schmöle ALP 12 RR | 72% | 3.45 | 0.4 | 0.7 | 1 | 1.6 | 2.1 | 2.7 | 3 | 3.1 | 3 | 2.8 | 2.5 | 2.7 | 2.6 | 2.4 | 2.4 | 2.1 | 2 | 1.9 | 0.115942 | 0.2028986 | 0.2898551 | 0.4637681 | 0.6086957 | 0.7826087 | 0.8695652 | 0.8985507 | 0.8695652 | 0.8115942 | 0.7246377 | 0.7826087 | 0.7536232 | 0.6956522 | 0.6956522 | 0.6086957 | 0.5797101 | 0.5507246 | 0.2 | 0.6 | 0.9 | 0.75 | 0.7 | 0.6 | αw = 0,75 | 0.115942 | 0.2028986 | 0.2898551 | 0.4637681 | 0.6086957 | 0.7826087 | 0.8695652 | 0.8985507 | 0.8695652 | 0.8115942 | 0.7246377 | 0.7826087 | 0.7536232 | 0.6956522 | 0.6956522 | 0.6086957 | 0.5797101 | 0.5507246 | 0.2 | 0.6 | 0.9 | 0.75 | 0.7 | 0.6 | αw = 0,75
| 21.03.2023 B105629_84_PBE_1D | Rg 2,5 - 16% | 2.5 | 200 | Vlies | ohne | Schmöle WLP 12 RR | 72% | 3.45 | 0.3 | 0.8 | 1.1 | 1.5 | 2 | 2.5 | 2.7 | 2.6 | 2.6 | 2.4 | 2.3 | 2.4 | 2.2 | 2.1 | 1.9 | 1.7 | 1.5 | 1.3 | 0.08695652 | 0.2318841 | 0.3188406 | 0.4347826 | 0.5797101 | 0.7246377 | 0.7826087 | 0.7536232 | 0.7536232 | 0.6956522 | 0.6666667 | 0.6956522 | 0.6376812 | 0.6086957 | 0.5507246 | 0.4927536 | 0.4347826 | 0.3768116 | 0.2 | 0.6 | 0.75 | 0.7 | 0.6 | 0.45 | αw = 0,60 | 0.08695652 | 0.2318841 | 0.3188406 | 0.4347826 | 0.5797101 | 0.7246377 | 0.7826087 | 0.7536232 | 0.7536232 | 0.6956522 | 0.6666667 | 0.6956522 | 0.6376812 | 0.6086957 | 0.5507246 | 0.4927536 | 0.4347826 | 0.3768116 | 0.2 | 0.6 | 0.75 | 0.7 | 0.6 | 0.45 | αw = 0,60

## Baffel
[17 empty] | Terzmittelfrequenz [Hz] | [17 empty] | Oktavmittelfrequenz [Hz] αp
Seite geprüfte Akustik 07/22 | Prüfzeugnis | Höhe Baffel [mm] | Dicke [mm] | Perforation | Baffeltyp | Achs-abstand [mm] | Decken-abhang [mm] | Mit / Ohne Vlies | Vlies-bezeichnung - nur INTERN | Füllung | Kühlregister | Belegungsgrad im Deckenfeld | Belegungsgrad in der Baffel | Bewertung n. ISO 11654 | ISO-Klasse | Bewertung n. ASTM C423 | 100 | 125 | 160 | 200 | 250 | 315 | 400 | 500 | 630 | 800 | 1000 | 1250 | 1600 | 2000 | 2500 | 3150 | 4000 | 5000 | 125 | 250 | 500 | 1000 | 2000 | 4000
80/81, 82/83, 84/85 | 01.09.2020 60410840-001/1 | 150 | 40 | Rd 1,5 - 22 % | zweiteilig | 150 | 0 | Vlies | SoundTex 1986 SP/WP, Fa. Freudenberg | 40 mm Mineralwolle 50 kg/m³ |  |  |  | αw = 0,65 | C | NRC = 0,65 | 0.06 | 0.19 | 0.21 | 0.33 | 0.47 | 0.49 | 0.6 | 0.59 | 0.52 | 0.58 | 0.64 | 0.79 | 0.85 | 0.81 | 0.82 | 0.77 | 0.73 | 0.68 | 0.15 | 0.45 | 0.55 | 0.65 | 0.85 | 0.75
80/81 | 01.09.2020 60410840-001/2 | 150 | 40 | Rd 1,5 - 22 % | zweiteilig | 300 | 0 | Vlies | SoundTex 1986 SP/WP, Fa. Freudenberg | 40 mm Mineralwolle 50 kg/m³ |  |  |  | αw = 0,55 | D | NRC = 0,5 | 0.03 | 0.12 | 0.12 | 0.23 | 0.35 | 0.34 | 0.48 | 0.51 | 0.49 | 0.53 | 0.53 | 0.62 | 0.67 | 0.69 | 0.69 | 0.66 | 0.62 | 0.6 | 0.1 | 0.3 | 0.5 | 0.55 | 0.7 | 0.65
80/81 | 01.09.2020 60410840-001/3 | 150 | 40 | Rd 1,5 - 22 % | zweiteilig | 600 | 0 | Vlies | SoundTex 1986 SP/WP, Fa. Freudenberg | 40 mm Mineralwolle 50 kg/m³ |  |  |  | αw = 0,45 | D | NRC = 0,35 | 0.02 | 0.06 | 0.07 | 0.13 | 0.22 | 0.26 | 0.35 | 0.38 | 0.43 | 0.47 | 0.42 | 0.45 | 0.45 | 0.46 | 0.45 | 0.45 | 0.44 | 0.42 | 0.05 | 0.2 | 0.4 | 0.45 | 0.45 | 0.45
80/81, 82/83 | 01.09.2020 60410840-001/4 | 150 | 40 | Rd 1,5 - 22 % | zweiteilig | 150 | 200 | Vlies | SoundTex 1986 SP/WP, Fa. Freudenberg | 40 mm Mineralwolle 50 kg/m³ |  |  |  | αw = 0,5 | D | NRC = 0,6 | 0.07 | 0.16 | 0.21 | 0.26 | 0.3 | 0.3 | 0.33 | 0.44 | 0.56 | 0.71 | 0.73 | 0.83 | 0.85 | 0.87 | 0.84 | 0.79 | 0.72 | 0.65 | 0.15 | 0.3 | 0.45 | 0.75 | 0.85 | 0.7
80/81 | 01.09.2020 60410840-001/5 | 150 | 40 | Rd 1,5 - 22 % | zweiteilig | 300 | 200 | Vlies | SoundTex 1986 SP/WP, Fa. Freudenberg | 40 mm Mineralwolle 50 kg/m³ |  |  |  | αw = 0,4 | D | NRC = 0,45 | 0.04 | 0.11 | 0.11 | 0.18 | 0.2 | 0.19 | 0.23 | 0.29 | 0.39 | 0.57 | 0.58 | 0.65 | 0.73 | 0.69 | 0.7 | 0.66 | 0.63 | 0.58 | 0.1 | 0.2 | 0.3 | 0.6 | 0.7 | 0.6
80/81 | 01.09.2020 60410840-001/6 | 150 | 40 | Rd 1,5 - 22 % | zweiteilig | 600 | 200 | Vlies | SoundTex 1986 SP/WP, Fa. Freudenberg | 40 mm Mineralwolle 50 kg/m³ |  |  |  | αw = 0,3 | D | NRC = 0,3 | 0.02 | 0.06 | 0.06 | 0.1 | 0.14 | 0.14 | 0.17 | 0.18 | 0.26 | 0.39 | 0.43 | 0.48 | 0.48 | 0.45 | 0.45 | 0.45 | 0.43 | 0.4 | 0.05 | 0.15 | 0.2 | 0.45 | 0.45 | 0.45
80/81 | 01.09.2020 60410840-001/7 | 300 | 40 | Rd 1,5 - 22 % | zweiteilig | 150 | 0 | Vlies | SoundTex 1986 SP/WP, Fa. Freudenberg | 40 mm Mineralwolle 50 kg/m³ |  |  |  | αw = 0,7 | C | NRC = 0,7 | 0.17 | 0.32 | 0.48 | 0.52 | 0.48 | 0.45 | 0.53 | 0.65 | 0.81 | 0.89 | 0.84 | 0.87 | 0.85 | 0.84 | 0.86 | 0.8 | 0.77 | 0.7 | 0.3 | 0.5 | 0.65 | 0.85 | 0.85 | 0.75
80/81 | 01.09.2020 60410840-001/8 | 300 | 40 | Rd 1,5 - 22 % | zweiteilig | 300 | 0 | Vlies | SoundTex 1986 SP/WP, Fa. Freudenberg | 40 mm Mineralwolle 50 kg/m³ |  |  |  | αw = 0,6 | C | NRC = 0,65 | 0.11 | 0.24 | 0.37 | 0.48 | 0.43 | 0.38 | 0.42 | 0.45 | 0.62 | 0.77 | 0.82 | 0.8 | 0.82 | 0.8 | 0.83 | 0.78 | 0.74 | 0.71 | 0.25 | 0.45 | 0.5 | 0.8 | 0.8 | 0.75
80/81, 82/83, 84/85, 86/87 | 01.09.2020 60410840-001/9 | 300 | 40 | Rd 1,5 - 22 % | zweiteilig | 600 | 0 | Vlies | SoundTex 1986 SP/WP, Fa. Freudenberg | 40 mm Mineralwolle 50 kg/m³ |  |  |  | αw = 0,55 | D | NRC = 0,55 | 0.06 | 0.19 | 0.27 | 0.39 | 0.43 | 0.39 | 0.39 | 0.41 | 0.49 | 0.59 | 0.64 | 0.65 | 0.66 | 0.64 | 0.66 | 0.64 | 0.6 | 0.6 | 0.15 | 0.4 | 0.45 | 0.65 | 0.65 | 0.6
80/81, 82/83 | 01.09.2020 60410840-001/10 | 300 | 40 | Rd 1,5 - 22 % | zweiteilig | 150 | 200 | Vlies | SoundTex 1986 SP/WP, Fa. Freudenberg | 40 mm Mineralwolle 50 kg/m³ |  |  |  | αw = 0,65 | C | NRC = 0,7 | 0.17 | 0.19 | 0.25 | 0.28 | 0.35 | 0.36 | 0.56 | 0.7 | 0.77 | 0.86 | 0.86 | 0.87 | 0.83 | 0.85 | 0.87 | 0.81 | 0.75 | 0.71 | 0.2 | 0.35 | 0.7 | 0.85 | 0.85 | 0.75
80/81 | 01.09.2020 60410840-001/11 | 300 | 40 | Rd 1,5 - 22 % | zweiteilig | 300 | 200 | Vlies | SoundTex 1986 SP/WP, Fa. Freudenberg | 40 mm Mineralwolle 50 kg/m³ |  |  |  | αw = 0,5 | D | NRC = 0,6 | 0.11 | 0.15 | 0.15 | 0.23 | 0.27 | 0.28 | 0.41 | 0.52 | 0.64 | 0.74 | 0.8 | 0.82 | 0.81 | 0.82 | 0.81 | 0.78 | 0.76 | 0.69 | 0.15 | 0.25 | 0.5 | 0.8 | 0.8 | 0.75
80/81, 82/83 | 01.09.2020 60410840-001/12 | 300 | 40 | Rd 1,5 - 22 % | zweiteilig | 600 | 200 | Vlies | SoundTex 1986 SP/WP, Fa. Freudenberg | 40 mm Mineralwolle 50 kg/m³ |  |  |  | αw = 0,45 | D | NRC = 0,5 | 0.07 | 0.12 | 0.15 | 0.21 | 0.2 | 0.2 | 0.31 | 0.43 | 0.51 | 0.6 | 0.67 | 0.69 | 0.65 | 0.65 | 0.62 | 0.61 | 0.58 | 0.53 | 0.1 | 0.2 | 0.4 | 0.65 | 0.65 | 0.55
82/83 | 01.09.2020 60410840-001/13 | 600 | 40 | Rd 1,5 - 22 % | zweiteilig | 150 | 0 | Vlies | SoundTex 1986 SP/WP, Fa. Freudenberg | 40 mm Mineralwolle 50 kg/m³ |  |  |  | αw = 0,85 | B | NRC = 0,8 | 0.38 | 0.36 | 0.36 | 0.39 | 0.55 | 0.71 | 0.81 | 0.88 | 0.88 | 0.86 | 0.9 | 0.91 | 0.85 | 0.86 | 0.84 | 0.82 | 0.75 | 0.7 | 0.35 | 0.55 | 0.85 | 0.9 | 0.85 | 0.75
82/83 | 01.09.2020 60410840-001/14 | 600 | 40 | Rd 1,5 - 22 % | zweiteilig | 300 | 0 | Vlies | SoundTex 1986 SP/WP, Fa. Freudenberg | 40 mm Mineralwolle 50 kg/m³ |  |  |  | αw = 0,7 | C | NRC = 0,7 | 0.31 | 0.28 | 0.3 | 0.31 | 0.4 | 0.51 | 0.72 | 0.76 | 0.86 | 0.88 | 0.91 | 0.92 | 0.88 | 0.87 | 0.86 | 0.85 | 0.83 | 0.75 | 0.3 | 0.4 | 0.8 | 0.9 | 0.85 | 0.8
82/83 | 01.09.2020 60410840-001/15 | 600 | 40 | Rd 1,5 - 22 % | zweiteilig | 600 | 0 | Vlies | SoundTex 1986 SP/WP, Fa. Freudenberg | 40 mm Mineralwolle 50 kg/m³ |  |  |  | αw = 0,6 | C | NRC = 0,65 | 0.25 | 0.25 | 0.25 | 0.24 | 0.31 | 0.4 | 0.59 | 0.67 | 0.74 | 0.81 | 0.83 | 0.85 | 0.81 | 0.8 | 0.79 | 0.78 | 0.76 | 0.72 | 0.25 | 0.3 | 0.65 | 0.85 | 0.8 | 0.75
82/83 | 01.09.2020 60410840-001/16 | 600 | 40 | Rd 1,5 - 22 % | zweiteilig | 150 | 200 | Vlies | SoundTex 1986 SP/WP, Fa. Freudenberg | 40 mm Mineralwolle 50 kg/m³ |  |  |  | αw = 0,85 | B | NRC = 0,8 | 0.33 | 0.29 | 0.32 | 0.43 | 0.65 | 0.7 | 0.72 | 0.84 | 0.91 | 0.87 | 0.87 | 0.9 | 0.9 | 0.83 | 0.84 | 0.78 | 0.75 | 0.69 | 0.3 | 0.6 | 0.8 | 0.9 | 0.85 | 0.75
82/83 | 01.09.2020 60410840-001/17 | 600 | 40 | Rd 1,5 - 22 % | zweiteilig | 300 | 200 | Vlies | SoundTex 1986 SP/WP, Fa. Freudenberg | 40 mm Mineralwolle 50 kg/m³ |  |  |  | αw = 0,7 | C | NRC = 0,7 | 0.21 | 0.21 | 0.21 | 0.24 | 0.41 | 0.53 | 0.61 | 0.74 | 0.88 | 0.83 | 0.87 | 0.89 | 0.89 | 0.84 | 0.86 | 0.84 | 0.79 | 0.74 | 0.2 | 0.4 | 0.75 | 0.85 | 0.85 | 0.8
82/83, 88/89 | 01.09.2020 60410840-001/18 | 600 | 40 | Rd 1,5 - 22 % | zweiteilig | 600 | 200 | Vlies | SoundTex 1986 SP/WP, Fa. Freudenberg | 40 mm Mineralwolle 50 kg/m³ |  |  |  | αw = 0,6 | C | NRC = 0,6 | 0.11 | 0.14 | 0.18 | 0.21 | 0.31 | 0.4 | 0.52 | 0.64 | 0.76 | 0.79 | 0.81 | 0.8 | 0.84 | 0.78 | 0.78 | 0.74 | 0.72 | 0.67 | 0.15 | 0.3 | 0.65 | 0.8 | 0.8 | 0.7
88/89 | 01.09.2020 60410840-001/19 | 300 | 40 | Rd 1,5 - 22 % | zweiteilig | 600 | 0 | Vlies | SoundTex 1986 SP/WP, Fa. Freudenberg | 40 mm Mineralwolle 50 kg/m³ |  |  |  | αw = 0,55 | D | NRC = 0,55 | 0.11 | 0.23 | 0.34 | 0.41 | 0.46 | 0.42 | 0.4 | 0.41 | 0.51 | 0.58 | 0.62 | 0.63 | 0.64 | 0.66 | 0.62 | 0.61 | 0.57 | 0.51 | 0.25 | 0.45 | 0.45 | 0.6 | 0.65 | 0.55
| 01.09.2020 60410840-001/20 | 300 | 40 | Rd 1,5 - 22 % | zweiteilig | 600 | 0 | Vlies | SoundTex 1986 SP/WP, Fa. Freudenberg | ohne |  |  |  | αw = 0,35 | D | NRC = 0,35 | 0.11 | 0.2 | 0.27 | 0.34 | 0.38 | 0.33 | 0.31 | 0.28 | 0.28 | 0.29 | 0.34 | 0.34 | 0.37 | 0.4 | 0.4 | 0.41 | 0.4 | 0.36 | 0.2 | 0.35 | 0.3 | 0.3 | 0.4 | 0.4
88/89 | 01.09.2020 60410840-001/21 | 300 | 40 | Rd 1,5 - 22 % | zweiteilig | 600 | 0 | Vlies | SoundTex 1986 SP/WP, Fa. Freudenberg | ohne | Kühlregister 1795x70, 2 RR | 100% | 47% | αw = 0,35 | D | NRC = 0,35 | 0.09 | 0.18 | 0.26 | 0.31 | 0.37 | 0.31 | 0.3 | 0.26 | 0.27 | 0.29 | 0.34 | 0.34 | 0.35 | 0.39 | 0.39 | 0.4 | 0.39 | 0.32 | 0.2 | 0.35 | 0.3 | 0.3 | 0.4 | 0.35
86/87 | 01.09.2020 60410840-001/22 | 300 | 40 | Rg 2,5 - 16% | zweiteilig | 600 | 0 | Vlies | SoundTex 1986 SP/WP, Fa. Freudenberg | 40 mm Mineralwolle 50 kg/m³ |  |  |  | αw = 0,55 | D | NRC = 0,5 | 0.1 | 0.19 | 0.3 | 0.35 | 0.43 | 0.41 | 0.4 | 0.4 | 0.5 | 0.59 | 0.62 | 0.62 | 0.63 | 0.64 | 0.62 | 0.6 | 0.55 | 0.53 | 0.2 | 0.4 | 0.45 | 0.6 | 0.65 | 0.55
86/87 | 01.09.2020 60410840-001/23 | 300 | 40 | Rg 0,7 - 4% | zweiteilig | 600 | 0 | Vlies | SoundTex 1986 SP/WP, Fa. Freudenberg | 40 mm Mineralwolle 50 kg/m³ |  |  |  | αw = 0,5 | D | NRC = 0,5 | 0.1 | 0.18 | 0.28 | 0.36 | 0.42 | 0.4 | 0.4 | 0.39 | 0.48 | 0.57 | 0.6 | 0.57 | 0.6 | 0.58 | 0.55 | 0.54 | 0.5 | 0.45 | 0.2 | 0.4 | 0.4 | 0.6 | 0.6 | 0.5
84/85 | 01.09.2020 60410840-001/24 | 300 | 40 | Rd 1,5 - 22 % | zweiteilig | 600 | 0 | Vlies | SoundTex 1986 SP/WP, Fa. Freudenberg | 40 mm Schafwolle 28 kg/m³ |  |  |  | αw = 0,5 | D | NRC = 0,45 | 0.16 | 0.27 | 0.35 | 0.43 | 0.47 | 0.4 | 0.38 | 0.37 | 0.41 | 0.44 | 0.49 | 0.51 | 0.52 | 0.56 | 0.55 | 0.56 | 0.54 | 0.52 | 0.25 | 0.45 | 0.4 | 0.5 | 0.55 | 0.55
84/85 | 01.09.2020 60410840-001/25 | 300 | 32 | Rd 1,5 - 22 % | zweiteilig | 600 | 0 | Vlies | SoundTex 1986 SP/WP, Fa. Freudenberg | 40 mm Mineralwolle 50 kg/m³ |  |  |  | αw = 0,5 | D | NRC = 0,45 | 0.16 | 0.28 | 0.35 | 0.42 | 0.47 | 0.4 | 0.38 | 0.35 | 0.42 | 0.46 | 0.49 | 0.53 | 0.53 | 0.55 | 0.55 | 0.57 | 0.55 | 0.52 | 0.25 | 0.45 | 0.4 | 0.5 | 0.55 | 0.55
84/85 | 01.09.2020 60410840-001/26 | 300 | 50 | Rd 1,5 - 22 % | zweiteilig | 600 | 0 | Vlies | SoundTex 1986 SP/WP, Fa. Freudenberg | 50 mm Mineralwolle 50 kg/m³ |  |  |  | αw = 0,55 | D | NRC = 0,55 | 0.11 | 0.21 | 0.35 | 0.41 | 0.45 | 0.43 | 0.44 | 0.4 | 0.56 | 0.64 | 0.66 | 0.66 | 0.66 | 0.65 | 0.64 | 0.65 | 0.6 | 0.56 | 0.2 | 0.45 | 0.45 | 0.65 | 0.65 | 0.6
88/89 | 01.09.2020 60410840-001/29 | 300 | 40 | Rd 1,5 - 22 % | zweiteilig | 600 | 0 | Vlies | SoundTex 1986 SP/WP, Fa. Freudenberg | 40 mm Mineralwolle 50 kg/m³ | Kühlregister 1795x80, 2 RR | 100% | 53% | αw = 0,5 | D | NRC = 0,5 | 0.11 | 0.18 | 0.3 | 0.35 | 0.44 | 0.41 | 0.41 | 0.36 | 0.49 | 0.58 | 0.61 | 0.64 | 0.62 | 0.6 | 0.58 | 0.55 | 0.51 | 0.45 | 0.2 | 0.4 | 0.4 | 0.6 | 0.6 | 0.5
88/89 | 01.09.2020 60410840-001/30 | 300 | 40 | Rd 1,5 - 22 % | zweiteilig | 600 | 0 | Vlies | SoundTex 1986 SP/WP, Fa. Freudenberg | 40 mm Mineralwolle 50 kg/m³ | Kühlregister 1795x70, 2 RR | 100% | 47% | αw = 0,55 | D | NRC = 0,5 | 0.1 | 0.2 | 0.32 | 0.36 | 0.43 | 0.41 | 0.41 | 0.37 | 0.5 | 0.57 | 0.61 | 0.62 | 0.62 | 0.61 | 0.6 | 0.58 | 0.53 | 0.51 | 0.2 | 0.4 | 0.45 | 0.6 | 0.6 | 0.55
88/89 | 01.09.2020 60410840-001/31 | 300 | 40 | Rd 1,5 - 22 % | zweiteilig | 600 | 0 | Vlies | SoundTex 1986 SP/WP, Fa. Freudenberg | 40 mm Mineralwolle 50 kg/m³ | Kühlregister 1795x60, 2 RR | 100% | 40% | αw = 0,55 | D | NRC = 0,5 | 0.1 | 0.2 | 0.32 | 0.36 | 0.44 | 0.41 | 0.41 | 0.37 | 0.5 | 0.58 | 0.61 | 0.64 | 0.64 | 0.62 | 0.62 | 0.61 | 0.57 | 0.52 | 0.2 | 0.4 | 0.45 | 0.6 | 0.65 | 0.55
| 01.09.2020 60410840-001/35 | 300 | 40 | Rd 1,5 - 22 % | einteilig | 600 | 0 | ohne Vlies | ohne | 2x20 mm Mineralwolle 35 kg/m³ einseitig vlieskaschiert |  |  |  | αw = 0,4 | D | NRC = 0,4 | 0.07 | 0.15 | 0.3 | 0.4 | 0.35 | 0.3 | 0.31 | 0.23 | 0.29 | 0.35 | 0.4 | 0.45 | 0.5 | 0.54 | 0.56 | 0.6 | 0.57 | 0.52 | 0.15 | 0.35 | 0.3 | 0.4 | 0.55 | 0.55
84/85 | 01.09.2020 60410840-001/36 | 300 | 40 | Rd 1,5 - 22 % | zweiteilig | 600 | 0 | Vlies | SoundTex 1986 SP/WP, Fa. Freudenberg | 40 mm Mineralwolle 50 kg/m³ in PE-Folie |  |  |  | αw = 0,55 | D | NRC = 0,55 | 0.19 | 0.27 | 0.34 | 0.43 | 0.5 | 0.42 | 0.41 | 0.41 | 0.51 | 0.56 | 0.6 | 0.65 | 0.66 | 0.65 | 0.62 | 0.61 | 0.57 | 0.51 | 0.25 | 0.45 | 0.45 | 0.6 | 0.65 | 0.55
| 02.06.2022 DE22ASRF 001/9 | 150 | 40 | Rd 0,9 - 14 % | einteilig | 150 | 0 | ohne Vlies | ohne | 2x20 mm Mineralwolle 35 kg/m³ einseitig vlieskaschiert |  |  |  | αw = 0,6 | C | NRC = 0,6 | 0.11 | 0.27 | 0.31 | 0.43 | 0.51 | 0.55 | 0.59 | 0.54 | 0.52 | 0.54 | 0.57 | 0.72 | 0.84 | 0.75 | 0.67 | 0.67 | 0.63 | 0.63 | 0.25 | 0.5 | 0.55 | 0.6 | 0.75 | 0.65
| 02.06.2022 DE22ASRF 001/10 | 150 | 40 | Rd 1,5 - 22 % | einteilig | 150 | 0 | ohne Vlies | ohne | 2x20 mm Mineralwolle 35 kg/m³ einseitig vlieskaschiert |  |  |  | αw = 0,6 | C | NRC = 0,6 | 0.11 | 0.28 | 0.3 | 0.43 | 0.51 | 0.56 | 0.59 | 0.56 | 0.53 | 0.55 | 0.58 | 0.73 | 0.85 | 0.78 | 0.7 | 0.67 | 0.64 | 0.65 | 0.25 | 0.5 | 0.55 | 0.6 | 0.8 | 0.65
| 02.06.2022 DE22ASRF 001/11 | 150 | 40 | Rd 1,5 - 22 % | einteilig | 150 | 0 | ohne Vlies | ohne | 2x20 mm Mineralwolle 35 kg/m³ einseitig vlieskaschiert |  |  |  | αw = 0,6 | C | NRC = 0,6 | 0.11 | 0.29 | 0.31 | 0.42 | 0.51 | 0.57 | 0.6 | 0.57 | 0.54 | 0.55 | 0.58 | 0.73 | 0.83 | 0.76 | 0.71 | 0.69 | 0.63 | 0.62 | 0.25 | 0.5 | 0.55 | 0.6 | 0.75 | 0.65
| 02.06.2022 DE22ASRF 001/12 | 150 | 40 | Rg 0,9 - 7 % | einteilig | 150 | 0 | ohne Vlies | ohne | 2x20 mm Mineralwolle 35 kg/m³ einseitig vlieskaschiert |  |  |  | αw = 0,6 | C | NRC = 0,6 | 0.12 | 0.28 | 0.31 | 0.41 | 0.5 | 0.56 | 0.6 | 0.55 | 0.52 | 0.51 | 0.56 | 0.7 | 0.8 | 0.71 | 0.64 | 0.62 | 0.59 | 0.59 | 0.25 | 0.5 | 0.55 | 0.6 | 0.7 | 0.6
88/89 | 02.06.2022 DE22ASRF 001/13 | 150 | 40 | Rd 1,5 - 22 % | einteilig | 600 | 0 | ohne Vlies | ohne | 2x20 mm Mineralwolle 35 kg/m³ einseitig vlieskaschiert |  |  |  | αw = 0,4 | D | NRC = 0,35 | 0.11 | 0.14 | 0.16 | 0.22 | 0.25 | 0.31 | 0.33 | 0.38 | 0.39 | 0.42 | 0.4 | 0.42 | 0.44 | 0.4 | 0.4 | 0.4 | 0.42 | 0.43 | 0.15 | 0.25 | 0.35 | 0.4 | 0.4 | 0.4
| 02.06.2022 DE22ASRF 001/14 | 150 | 40 | Rg 1,5 - 11 % | einteilig | 150 | 0 | ohne Vlies | ohne | 2x20 mm Mineralwolle 35 kg/m³ einseitig vlieskaschiert |  |  |  | αw = 0,6 | C | NRC = 0,6 | 0.15 | 0.27 | 0.3 | 0.4 | 0.48 | 0.58 | 0.57 | 0.55 | 0.51 | 0.54 | 0.58 | 0.72 | 0.84 | 0.76 | 0.69 | 0.68 | 0.67 | 0.69 | 0.25 | 0.5 | 0.55 | 0.6 | 0.75 | 0.7
| 02.06.2022 DE22ASRF 001/15 | 150 | 40 | Rd 1,5 - 11 % | einteilig | 150 | 0 | ohne Vlies | ohne | 2x20 mm Mineralwolle 35 kg/m³ einseitig vlieskaschiert |  |  |  | αw = 0,6 | C | NRC = 0,6 | 0.13 | 0.27 | 0.3 | 0.4 | 0.46 | 0.56 | 0.56 | 0.54 | 0.49 | 0.53 | 0.59 | 0.71 | 0.84 | 0.74 | 0.69 | 0.68 | 0.66 | 0.69 | 0.25 | 0.45 | 0.55 | 0.6 | 0.75 | 0.7
88/89 | 02.06.2022 DE22ASRF 001/16 | 150 | 40 | Rd 1,5 - 22 % | einteilig | 600 | 0 | ohne Vlies | ohne | 40 mm PE-Akustimatte 20 kg/m³ |  |  |  | αw = 0,4 | D | NRC = 0,35 | 0.14 | 0.14 | 0.14 | 0.21 | 0.25 | 0.3 | 0.33 | 0.37 | 0.36 | 0.39 | 0.38 | 0.39 | 0.4 | 0.36 | 0.36 | 0.37 | 0.37 | 0.39 | 0.15 | 0.25 | 0.35 | 0.4 | 0.35 | 0.4
| 02.06.2022 DE22ASRF 001/17 | 150 | 40 | Rd 1,5 - 22 % | einteilig | 600 | 0 | ohne Vlies | ohne | 2x20 mm PE-Akustimatte 20 kg/m³ |  |  |  | αw = 0,4 | D | NRC = 0,35 | 0.13 | 0.1 | 0.13 | 0.22 | 0.25 | 0.31 | 0.32 | 0.37 | 0.36 | 0.39 | 0.38 | 0.39 | 0.41 | 0.37 | 0.37 | 0.39 | 0.37 | 0.42 | 0.1 | 0.25 | 0.35 | 0.4 | 0.4 | 0.4
| 02.06.2022 DE22ASRF 001/18 | 220 | 50 | Rd 1,5 - 22 % | zweiteilig | 150 | 200 | Vlies | SoundTex 1986 SP/WP, Fa. Freudenberg | 40 mm Mineralwolle 45 kg/m³ | Kühlregister 1585x75, 2 RR, 110 mm Raster, zweiseitig, jede Baffel | 100% | 60% | αw = 0,65 | C | NRC = 0,6 | 0.17 | 0.3 | 0.37 | 0.36 | 0.34 | 0.35 | 0.47 | 0.67 | 0.78 | 0.75 | 0.76 | 0.71 | 0.64 | 0.66 | 0.61 | 0.57 | 0.54 | 0.52 | 0.3 | 0.35 | 0.65 | 0.75 | 0.65 | 0.55
| 02.06.2022 DE22ASRF 001/19 | 220 | 50 | Rd 1,5 - 22 % | zweiteilig | 150 | 200 | Vlies | SoundTex 1986 SP/WP, Fa. Freudenberg | 40 mm Mineralwolle 45 kg/m³ | Kühlregister 1585x75, 2 RR, 110 mm Raster, zweiseitig, jede 2. Baffel | 50% | 30% | αw = 0,6 | C | NRC = 0,6 | 0.17 | 0.29 | 0.34 | 0.34 | 0.33 | 0.35 | 0.47 | 0.65 | 0.75 | 0.76 | 0.81 | 0.77 | 0.76 | 0.71 | 0.68 | 0.66 | 0.65 | 0.65 | 0.25 | 0.35 | 0.6 | 0.8 | 0.7 | 0.65
| 02.06.2022 DE22ASRF 001/20 | 220 | 50 | Rd 1,5 - 22 % | zweiteilig | 300 | 200 | Vlies | SoundTex 1986 SP/WP, Fa. Freudenberg | 40 mm Mineralwolle 45 kg/m³ | Kühlregister 1585x75, 2 RR, 110 mm Raster, zweiseitig, jede 2. Baffel | 50% | 30% | αw = 0,5 | D | NRC = 0,5 | 0.12 | 0.22 | 0.21 | 0.25 | 0.28 | 0.28 | 0.33 | 0.46 | 0.59 | 0.62 | 0.69 | 0.68 | 0.68 | 0.64 | 0.64 | 0.63 | 0.6 | 0.6 | 0.2 | 0.25 | 0.45 | 0.65 | 0.65 | 0.6
| 02.06.2022 DE22ASRF 001/21 | 220 | 50 | Rd 1,5 - 22 % | zweiteilig | 150 | 200 | Vlies | SoundTex 1986 SP/WP, Fa. Freudenberg | 40 mm Mineralwolle 45 kg/m³ | Kühlregister 1585x75, 2 RR, 110 mm Raster, einseitig, jede Baffel | 50% | 30% | αw = 0,65 (M) | C | NRC = 0,6 | 0.17 | 0.28 | 0.31 | 0.31 | 0.32 | 0.35 | 0.47 | 0.66 | 0.77 | 0.78 | 0.83 | 0.79 | 0.76 | 0.71 | 0.7 | 0.65 | 0.66 | 0.66 | 0.25 | 0.35 | 0.65 | 0.8 | 0.7 | 0.65
| 02.06.2022 DE22ASRF 001/22 | 220 | 50 | Rd 1,5 - 22 % | zweiteilig | 600 | 200 | Vlies | SoundTex 1986 SP/WP, Fa. Freudenberg | 50 mm Mineralwolle 45 kg/m³ |  |  |  | αw = 0,4 | D | NRC = 0,4 | 0.05 | 0.11 | 0.13 | 0.15 | 0.21 | 0.18 | 0.23 | 0.3 | 0.46 | 0.53 | 0.58 | 0.57 | 0.55 | 0.54 | 0.53 | 0.5 | 0.49 | 0.48 | 0.1 | 0.2 | 0.35 | 0.55 | 0.55 | 0.5
| 02.06.2022 DE22ASRF 001/23 | 220 | 50 | Rd 1,5 - 22 % | zweiteilig | 150 | 200 | Vlies | SoundTex 1986 SP/WP, Fa. Freudenberg | 50 mm Mineralwolle 45 kg/m³ |  |  |  | αw = 0,6 | C | NRC = 0,6 | 0.17 | 0.27 | 0.29 | 0.28 | 0.31 | 0.33 | 0.46 | 0.63 | 0.74 | 0.76 | 0.83 | 0.78 | 0.78 | 0.73 | 0.7 | 0.68 | 0.68 | 0.69 | 0.25 | 0.3 | 0.6 | 0.8 | 0.75 | 0.7
| 02.06.2022 DE22ASRF 001/24 | 300 | 50 | Rd 1,5 - 22 % | zweiteilig | 600 | 200 | Vlies | SoundTex 1986 SP/WP, Fa. Freudenberg | 50 mm Mineralwolle 45 kg/m³ |  |  |  | αw = 0,45 (H) | D | NRC = 0,5 | 0.1 | 0.24 | 0.21 | 0.23 | 0.23 | 0.2 | 0.29 | 0.44 | 0.55 | 0.64 | 0.69 | 0.64 | 0.65 | 0.63 | 0.61 | 0.6 | 0.6 | 0.6 | 0.2 | 0.2 | 0.45 | 0.65 | 0.65 | 0.6
| 02.06.2022 DE22ASRF 001/25 | 300 | 50 | Rd 1,5 - 22 % | zweiteilig | 600 | 200 | Vlies | SoundTex 1986 SP/WP, Fa. Freudenberg | 50 mm Mineralwolle 50 kg/m³ |  |  |  | αw = 0,45 (H) | D | NRC = 0,5 | 0.1 | 0.21 | 0.2 | 0.22 | 0.22 | 0.21 | 0.3 | 0.45 | 0.56 | 0.66 | 0.69 | 0.65 | 0.67 | 0.63 | 0.62 | 0.6 | 0.59 | 0.61 | 0.15 | 0.2 | 0.45 | 0.65 | 0.65 | 0.6
| 02.06.2022 DE22ASRF 001/26 | 300 | 50 | Rd 1,5 - 22 % | zweiteilig | 600 | 400 | Vlies | SoundTex 1986 SP/WP, Fa. Freudenberg | 50 mm Mineralwolle 50 kg/m³ |  |  |  | αw = 0,45 | D | NRC = 0,45 | 0.04 | 0.12 | 0.08 | 0.16 | 0.2 | 0.26 | 0.41 | 0.43 | 0.53 | 0.62 | 0.61 | 0.61 | 0.61 | 0.59 | 0.56 | 0.56 | 0.52 | 0.54 | 0.1 | 0.2 | 0.45 | 0.6 | 0.6 | 0.55
| 02.06.2022 DE22ASRF 001/27 | 300 | 40 | Rd 1,5 - 22 % | zweiteilig | 600 | 400 | Vlies | SoundTex 1986 SP/WP, Fa. Freudenberg | 40 mm Mineralwolle 50 kg/m³ |  |  |  | αw = 0,45 | D | NRC = 0,45 | 0.04 | 0.13 | 0.07 | 0.15 | 0.18 | 0.22 | 0.36 | 0.37 | 0.49 | 0.58 | 0.59 | 0.61 | 0.62 | 0.59 | 0.57 | 0.58 | 0.55 | 0.53 | 0.1 | 0.2 | 0.4 | 0.6 | 0.6 | 0.55
| 02.06.2022 DE22ASRF 001/28 | 300 | 40 | Rd 1,5 - 22 % | zweiteilig | 600 | 600 | Vlies | SoundTex 1986 SP/WP, Fa. Freudenberg | 40 mm Mineralwolle 50 kg/m³ |  |  |  | αw = 0,45 | D | NRC = 0,45 | 0.02 | 0.03 | 0.05 | 0.15 | 0.25 | 0.32 | 0.34 | 0.41 | 0.47 | 0.55 | 0.61 | 0.62 | 0.64 | 0.6 | 0.59 | 0.6 | 0.53 | 0.56 | 0.05 | 0.25 | 0.4 | 0.6 | 0.6 | 0.55
| 02.06.2022 DE22ASRF 001/29 | 300 | 40 | Rd 1,5 - 22 % | zweiteilig | 600 | 800 | Vlies | SoundTex 1986 SP/WP, Fa. Freudenberg | 40 mm Mineralwolle 50 kg/m³ |  |  |  | αw = 0,5 | D | NRC = 0,45 | 0 | 0.02 | 0.05 | 0.2 | 0.27 | 0.31 | 0.35 | 0.38 | 0.47 | 0.57 | 0.62 | 0.63 | 0.62 | 0.62 | 0.61 | 0.6 | 0.56 | 0.56 | 0 | 0.25 | 0.4 | 0.6 | 0.6 | 0.55
| 21.03.2023 B105629_88_PBE_2D | 150 | 50 | Rd 1,5 - 22 % | zweiteilig | 150 | 200 | Vlies | SoundTex 1986 SP/WP, Fa. Freudenberg | 40 mm Mineralwolle 45 kg/m³ | Kühlregister 2580x110, 1 RR, zweiseitig, jede Baffel | 100% | 67% | αw = 0,7 | C | NRC = 0,65 | 0.16 | 0.25 | 0.36 | 0.42 | 0.46 | 0.45 | 0.51 | 0.62 | 0.76 | 0.81 | 0.76 | 0.69 | 0.7 | 0.71 | 0.66 | 0.61 | 0.57 | 0.56 | 0.25 | 0.45 | 0.65 | 0.75 | 0.7 | 0.6
| 21.03.2023 B105629_89_PBE_1D | 220 | 50 | Rd 1,5 - 22 % | zweiteilig | 150 | 200 | Vlies | SoundTex 1986 SP/WP, Fa. Freudenberg | 40 mm Mineralwolle 45 kg/m³ | geschlitztes Kühlregister 2500x75 und 2560x75, 2 RR, 110 mm Raster, zweiseitig, jede Baffel | 100% | 43% | αw = 0,75 | C | NRC = 0,75 | 0.25 | 0.44 | 0.55 | 0.51 | 0.49 | 0.5 | 0.61 | 0.75 | 0.86 | 0.88 | 0.93 | 0.87 | 0.81 | 0.82 | 0.79 | 0.74 | 0.71 | 0.67 | 0.4 | 0.5 | 0.75 | 0.9 | 0.8 | 0.7
| 21.03.2023 B105629_90_PBE_2D | 300 | 50 | Rd 1,5 - 22 % | zweiteilig | 150 | 200 | Vlies | SoundTex 1986 SP/WP, Fa. Freudenberg | 40 mm Mineralwolle 45 kg/m³ | Kühlregister 2580x75, 3 RR, 110 mm Raster, zweiseitig, jede Baffel | 100% | 69% | αw = 0,80 | B | NRC = 0,80 | 0.46 | 0.56 | 0.62 | 0.56 | 0.54 | 0.62 | 0.81 | 0.91 | 0.9 | 0.97 | 0.95 | 0.91 | 0.85 | 0.85 | 0.81 | 0.74 | 0.7 | 0.68 | 0.55 | 0.55 | 0.85 | 0.95 | 0.85 | 0.7

## Akustikwände, L-Absorber
[17 empty] | Terzmittelfrequenz [Hz] | [17 empty] | Oktavmittelfrequenz [Hz] αp | [5 empty] | A Obj Terz [m²]
Seite geprüfte Akustik 07/22 | Typ | Prüfzeugnis | Firma | Perforation Ø mm | Perforation Ø mm | Gesamtaufbau | Mit / Ohne Vlies | Vliesbezeichnung - nur INTERN | Auflage | Gesamtaufbauhöhe zw. Hallraumwand und Sichtseite [mm] | Länge der Metallkassettenüber dem Hallraumboden [mm] | Kassettentyp | Absorptionsfläche Aobj. [m²] | ISO-Klasse | Bewertung n. ASTM C423 | Bewertung n. ISO 11654 | 100 | 125 | 160 | 200 | 250 | 315 | 400 | 500 | 630 | 800 | 1000 | 1250 | 1600 | 2000 | 2500 | 3150 | 4000 | 5000 | 125 | 250 | 500 | 1000 | 2000 | 4000 | 100 | 125 | 160 | 200 | 250 | 315 | 400 | 500 | 630 | 800 | 1000 | 1250 | 1600 | 2000 | 2500 | 3150 | 4000 | 5000 | Typ | Angaben zu den Metallkassetten
94/95 | L-ABSORBER | 22.12.2017 M 105629/32 (Aufbau 1) | Fural | Rg 0,7 - 4% | 0.7 | 100 | Vlies | Royalin SM 60/10 | 60 mm Schafwolle 20 kg/m³ | 100 | 1000 | A | 7.48 | C | NRC = 0,70 | αw = 0,65 | 0.32 | 0.4 | 0.52 | 0.56 | 0.67 | 0.7 | 0.74 | 0.76 | 0.73 | 0.72 | 0.69 | 0.62 | 0.59 | 0.63 | 0.62 | 0.57 | 0.54 | 0.51 | 0.4 | 0.65 | 0.75 | 0.7 | 0.6 | 0.55 | 2.4 | 3 | 3.9 | 4.2 | 5 | 5.2 | 5.5 | 5.7 | 5.5 | 5.4 | 5.1 | 4.7 | 4.4 | 4.7 | 4.6 | 4.3 | 4.1 | 3.8 | L-förmigen Metallkassetten | 6 Metallkassetten Typ 1 an der Wand: B x L x H = 60 mm x 850 mm x 30 mm 2 Metallkassetten Typ 2 auf dem Boden: B x L x H = 1000 mm x 1800 mm x 50 mm
| L-ABSORBER | 22.12.2017 M 105629/32 (Aufbau 10) | Fural | Rg 2,5 - 16% | 2.5 | 100 | Vlies | Freudenberg SoundTex 1986 | 60 mm Schafwolle 20 kg/m³ | 100 | 1350 | B | 8.78 | C | NRC = 0,70 | αw = 0,75 | 0.39 | 0.48 | 0.56 | 0.65 | 0.71 | 0.73 | 0.75 | 0.76 | 0.75 | 0.76 | 0.74 | 0.7 | 0.64 | 0.64 | 0.67 | 0.65 | 0.63 | 0.62 | 0.5 | 0.7 | 0.75 | 0.75 | 0.65 | 0.65 | 3.4 | 4.2 | 4.9 | 5.7 | 6.2 | 6.4 | 6.6 | 6.7 | 6.6 | 6.7 | 6.5 | 6.1 | 5.6 | 5.6 | 5.9 | 5.7 | 5.5 | 5.4 | L-förmigen Metallkassetten | 6 Metallkassetten Typ 1 an der Wand: B x L x H = 60 mm x 850 mm x 30 mm 2 Metallkassetten Typ 2 auf dem Boden: B x L x H = 1000 mm x 1800 mm x 50 mm 2 Metallkassetten Typ 3 auf dem Boden: B x L x H = 350 mm x 1800 mm x 50 mm
| L-ABSORBER | 22.12.2017 M 105629/32 (Aufbau 11) | Fural | Rg 2,5 - 16% | 2.5 | 150 | Vlies | Freudenberg SoundTex 1986 | 60 mm Schafwolle 20 kg/m³ | 150 | 1350 | B | 9.05 | C | NRC = 0,70 | αw = 0,70 | 0.39 | 0.47 | 0.57 | 0.67 | 0.71 | 0.73 | 0.75 | 0.77 | 0.75 | 0.75 | 0.71 | 0.68 | 0.66 | 0.65 | 0.67 | 0.66 | 0.64 | 0.62 | 0.5 | 0.7 | 0.75 | 0.7 | 0.65 | 0.65 | 3.5 | 4.3 | 5.1 | 6 | 6.5 | 6.6 | 6.8 | 7 | 6.8 | 6.8 | 7 | 6.8 | 6 | 5.9 | 6 | 6 | 5.8 | 5.6 | L-förmigen Metallkassetten | 6 Metallkassetten Typ 1 an der Wand: B x L x H = 60 mm x 850 mm x 30 mm 2 Metallkassetten Typ 2 auf dem Boden: B x L x H = 1000 mm x 1800 mm x 50 mm 2 Metallkassetten Typ 3 auf dem Boden: B x L x H = 350 mm x 1800 mm x 50 mm
| L-ABSORBER | 22.12.2017 M 105629/32 (Aufbau 12) | Fural | Rg 2,5 - 16% | 2.5 | 200 | Vlies | Freudenberg SoundTex 1986 | 60 mm Schafwolle 20 kg/m³ | 200 | 1350 | B | 9.32 | C | NRC = 0,70 | αw = 0,70 | 0.39 | 0.5 | 0.58 | 0.69 | 0.71 | 0.72 | 0.75 | 0.76 | 0.74 | 0.73 | 0.69 | 0.71 | 0.65 | 0.65 | 0.68 | 0.66 | 0.64 | 0.63 | 0.5 | 0.7 | 0.75 | 0.7 | 0.65 | 0.65 | 3.7 | 4.7 | 5.4 | 6.4 | 6.6 | 6.7 | 7 | 7.1 | 6.9 | 6.8 | 6.4 | 6.6 | 6.1 | 6 | 6.3 | 6.1 | 5.9 | 5.8 | L-förmigen Metallkassetten | 6 Metallkassetten Typ 1 an der Wand: B x L x H = 60 mm x 850 mm x 30 mm 2 Metallkassetten Typ 2 auf dem Boden: B x L x H = 1000 mm x 1800 mm x 50 mm 2 Metallkassetten Typ 3 auf dem Boden: B x L x H = 350 mm x 1800 mm x 50 mm
| L-ABSORBER | 22.12.2017 M 105629/32 (Aufbau 2) | Fural | Rg 0,7 - 4% | 0.7 | 150 | Vlies | Royalin SM 60/10 | 60 mm Schafwolle 20 kg/m³ | 150 | 1000 | A | 7.75 | C | NRC = 0,65 | αw = 0,65 | 0.33 | 0.4 | 0.52 | 0.56 | 0.67 | 0.71 | 0.73 | 0.74 | 0.73 | 0.69 | 0.64 | 0.62 | 0.61 | 0.62 | 0.63 | 0.57 | 0.55 | 0.52 | 0.4 | 0.65 | 0.75 | 0.65 | 0.6 | 0.55 | 2.6 | 3.1 | 4 | 4.4 | 5.2 | 5.5 | 5.7 | 5.7 | 5.6 | 5.4 | 5 | 4.8 | 4.7 | 4.8 | 4.9 | 4.4 | 4.3 | 4.1 | L-förmigen Metallkassetten | 6 Metallkassetten Typ 1 an der Wand: B x L x H = 60 mm x 850 mm x 30 mm 2 Metallkassetten Typ 2 auf dem Boden: B x L x H = 1000 mm x 1800 mm x 50 mm
| L-ABSORBER | 22.12.2017 M 105629/32 (Aufbau 3) | Fural | Rg 0,7 - 4% | 0.7 | 200 | Vlies | Royalin SM 60/10 | 60 mm Schafwolle 20 kg/m³ | 200 | 1000 | A | 8.02 | C | NRC = 0,65 | αw = 0,65 | 0.32 | 0.39 | 0.52 | 0.59 | 0.67 | 0.69 | 0.71 | 0.71 | 0.7 | 0.66 | 0.64 | 0.62 | 0.6 | 0.63 | 0.62 | 0.58 | 0.54 | 0.51 | 0.4 | 0.65 | 0.7 | 0.65 | 0.6 | 0.55 | 2.6 | 3.1 | 4.2 | 4.8 | 5.4 | 5.6 | 5.7 | 5.7 | 5.6 | 5.3 | 5.1 | 5 | 4.8 | 5.1 | 5 | 4.6 | 4.4 | 4.1 | L-förmigen Metallkassetten | 6 Metallkassetten Typ 1 an der Wand: B x L x H = 60 mm x 850 mm x 30 mm 2 Metallkassetten Typ 2 auf dem Boden: B x L x H = 1000 mm x 1800 mm x 50 mm
| L-ABSORBER | 22.12.2017 M 105629/32 (Aufbau 4) | Fural | Rg 0,7 - 4% | 0.7 | 100 | Vlies | Royalin SM 60/10 | 60 mm Schafwolle 20 kg/m³ | 100 | 1350 | A | 8.78 | C | NRC = 0,70 | αw = 0,65 | 0.32 | 0.36 | 0.49 | 0.57 | 0.65 | 0.68 | 0.73 | 0.75 | 0.74 | 0.74 | 0.71 | 0.64 | 0.6 | 0.63 | 0.63 | 0.57 | 0.55 | 0.5 | 0.4 | 0.65 | 0.75 | 0.7 | 0.6 | 0.55 | 2.8 | 3.2 | 4.3 | 5 | 5.7 | 6 | 6.4 | 6.6 | 6.5 | 6.5 | 6.2 | 5.6 | 5.3 | 5.5 | 5.5 | 5 | 4.8 | 4.4 | L-förmigen Metallkassetten | 6 Metallkassetten Typ 1 an der Wand: B x L x H = 60 mm x 850 mm x 30 mm 2 Metallkassetten Typ 2 auf dem Boden: B x L x H = 1000 mm x 1800 mm x 50 mm 2 Metallkassetten Typ 3 auf dem Boden: B x L x H = 350 mm x 1800 mm x 50 mm
| L-ABSORBER | 22.12.2017 M 105629/32 (Aufbau 5) | Fural | Rg 0,7 - 4% | 0.7 | 150 | Vlies | Royalin SM 60/10 | 60 mm Schafwolle 20 kg/m³ | 150 | 1350 | A | 9.05 | C | NRC = 0,65 | αw = 0,65 | 0.29 | 0.36 | 0.49 | 0.58 | 0.65 | 0.67 | 0.73 | 0.75 | 0.74 | 0.71 | 0.67 | 0.64 | 0.61 | 0.63 | 0.63 | 0.58 | 0.56 | 0.52 | 0.4 | 0.65 | 0.75 | 0.65 | 0.6 | 0.55 | 2.7 | 3.2 | 4.5 | 5.3 | 5.9 | 6.1 | 6.6 | 6.8 | 6.7 | 6.4 | 6.1 | 5.8 | 5.6 | 5.7 | 5.7 | 5.2 | 5 | 4.7 | L-förmigen Metallkassetten | 6 Metallkassetten Typ 1 an der Wand: B x L x H = 60 mm x 850 mm x 30 mm 2 Metallkassetten Typ 2 auf dem Boden: B x L x H = 1000 mm x 1800 mm x 50 mm 2 Metallkassetten Typ 3 auf dem Boden: B x L x H = 350 mm x 1800 mm x 50 mm
| L-ABSORBER | 22.12.2017 M 105629/32 (Aufbau 6) | Fural | Rg 0,7 - 4% | 0.7 | 200 | Vlies | Royalin SM 60/10 | 60 mm Schafwolle 20 kg/m³ | 200 | 1350 | A | 9.32 | C | NRC = 0,65 | αw = 0,65 | 0.32 | 0.39 | 0.5 | 0.6 | 0.65 | 0.67 | 0.72 | 0.74 | 0.72 | 0.69 | 0.67 | 0.65 | 0.6 | 0.63 | 0.63 | 0.58 | 0.56 | 0.52 | 0.4 | 0.65 | 0.75 | 0.65 | 0.6 | 0.55 | 3 | 3.6 | 4.6 | 5.6 | 6 | 6.2 | 6.8 | 6.9 | 6.7 | 6.4 | 6.3 | 6 | 5.6 | 5.9 | 5.8 | 5.4 | 5.2 | 4.8 | L-förmigen Metallkassetten | 6 Metallkassetten Typ 1 an der Wand: B x L x H = 60 mm x 850 mm x 30 mm 2 Metallkassetten Typ 2 auf dem Boden: B x L x H = 1000 mm x 1800 mm x 50 mm 2 Metallkassetten Typ 3 auf dem Boden: B x L x H = 350 mm x 1800 mm x 50 mm
94/95 | L-ABSORBER | 22.12.2017 M 105629/32 (Aufbau 7) | Fural | Rg 2,5 - 16% | 2.5 | 100 | Vlies | SoundTex 1986 SP/WP, Fa. Freudenberg | 60 mm Schafwolle 20 kg/m³ | 100 | 1000 | B | 7.48 | C | NRC = 0,70 | αw = 0,70 | 0.39 | 0.43 | 0.58 | 0.65 | 0.75 | 0.74 | 0.77 | 0.75 | 0.74 | 0.73 | 0.71 | 0.68 | 0.63 | 0.62 | 0.66 | 0.64 | 0.63 | 0.62 | 0.45 | 0.7 | 0.75 | 0.7 | 0.65 | 0.65 | 2.9 | 3.2 | 4.3 | 4.9 | 5.6 | 5.5 | 5.7 | 5.6 | 5.5 | 5.5 | 5.3 | 5.1 | 4.7 | 4.7 | 4.9 | 4.8 | 4.7 | 4.6 | L-förmigen Metallkassetten | 6 Metallkassetten Typ 1 an der Wand: B x L x H = 60 mm x 850 mm x 30 mm 2 Metallkassetten Typ 2 auf dem Boden: B x L x H = 1000 mm x 1800 mm x 50 mm
| L-ABSORBER | 22.12.2017 M 105629/32 (Aufbau 8) | Fural | Rg 2,5 - 16% | 2.5 | 150 | Vlies | SoundTex 1986 SP/WP, Fa. Freudenberg | 60 mm Schafwolle 20 kg/m³ | 150 | 1000 | B | 7.75 | C | NRC = 0,70 | αw = 0,70 | 0.39 | 0.47 | 0.59 | 0.67 | 0.75 | 0.75 | 0.77 | 0.74 | 0.73 | 0.71 | 0.68 | 0.66 | 0.65 | 0.63 | 0.66 | 0.64 | 0.63 | 0.62 | 0.5 | 0.7 | 0.75 | 0.7 | 0.65 | 0.65 | 3.1 | 3.6 | 4.6 | 5.2 | 5.8 | 5.8 | 5.9 | 5.7 | 5.7 | 5.5 | 5.3 | 5.1 | 5 | 4.9 | 5.1 | 5 | 4.9 | 4.8 | L-förmigen Metallkassetten | 6 Metallkassetten Typ 1 an der Wand: B x L x H = 60 mm x 850 mm x 30 mm 2 Metallkassetten Typ 2 auf dem Boden: B x L x H = 1000 mm x 1800 mm x 50 mm
| L-ABSORBER | 22.12.2017 M 105629/32 (Aufbau 9) | Fural | Rg 2,5 - 16% | 2.5 | 200 | Vlies | SoundTex 1986 SP/WP, Fa. Freudenberg | 60 mm Schafwolle 20 kg/m³ | 200 | 1000 | B | 8.02 | C | NRC = 0,70 | αw = 0,75(L) | 0.4 | 0.53 | 0.61 | 0.69 | 0.75 | 0.74 | 0.75 | 0.73 | 0.71 | 0.67 | 0.66 | 0.67 | 0.63 | 0.64 | 0.67 | 0.65 | 0.62 | 0.6 | 0.5 | 0.75 | 0.75 | 0.65 | 0.65 | 0.6 | 3.2 | 4.3 | 4.9 | 5.5 | 6 | 5.9 | 6 | 5.8 | 5.7 | 5.4 | 5.3 | 5.4 | 5.1 | 5.1 | 5.3 | 5.2 | 4.9 | 4.8 | L-förmigen Metallkassetten | 6 Metallkassetten Typ 1 an der Wand: B x L x H = 60 mm x 850 mm x 30 mm 2 Metallkassetten Typ 2 auf dem Boden: B x L x H = 1000 mm x 1800 mm x 50 mm
90/91 | AKUSTIKWAND | 07.12.2010 M 61840/22 | Fural | Rv 1,6 - 20% | 1.6 | 50 | Vlies | SoundTex 1986 SP/WP, Fa. Freudenberg | 50 mm Mineralwolle 100 kg/m³ in PE-Folie |  |  |  |  | A | NRC = 0,95 | αw = 0,95 | 0.2 | 0.25 | 0.41 | 0.73 | 0.88 | 0.94 | 0.91 | 0.93 | 0.93 | 0.97 | 0.96 | 0.97 | 1.05 | 0.96 | 1.01 | 0.99 | 0.8 | 0.62 | 0.3 | 0.85 | 0.9 | 0.95 | 1 | 0.8 | [18 empty] | Wand
92/93 | AKUSTIKWAND | 07.12.2010 M 61840/23 | Fural | Rg 2,5 - 16% | 2.5 | 50 | Vlies | SoundTex 1986 SP/WP, Fa. Freudenberg | 50 mm Mineralwolle 100 kg/m³ in PE-Folie |  |  |  |  | A | NRC = 0,90 | αw = 0,90 | 0.2 | 0.27 | 0.46 | 0.75 | 0.87 | 0.92 | 0.89 | 0.9 | 0.9 | 0.94 | 0.93 | 0.95 | 0.96 | 0.92 | 0.9 | 0.85 | 0.74 | 0.63 | 0.3 | 0.85 | 0.9 | 0.95 | 0.95 | 0.75 | [18 empty] | Wand
92/93 | AKUSTIKWAND | 07.12.2010 M 61840/24 | Fural | Rv 3,0 - 20% | 3 | 50 | Vlies | SoundTex 1986 SP/WP, Fa. Freudenberg | 50 mm Mineralwolle 100 kg/m³ in PE-Folie |  |  |  |  | A | NRC = 0,90 | αw = 0,90 | 0.21 | 0.28 | 0.44 | 0.72 | 0.87 | 0.93 | 0.9 | 0.9 | 0.91 | 0.94 | 0.94 | 0.95 | 0.96 | 0.93 | 0.91 | 0.85 | 0.74 | 0.63 | 0.3 | 0.85 | 0.9 | 0.95 | 0.95 | 0.75 | [18 empty] | Wand
90/91 | AKUSTIKWAND | 07.12.2010 M 61840/25 | Fural | Rd 1,8 - 21% | 1.8 | 50 | Vlies | SoundTex 1986 SP/WP, Fa. Freudenberg | 50 mm Mineralwolle 100 kg/m³ in PE-Folie |  |  |  |  | A | NRC = 0,95 | αw = 0,95 | 0.19 | 0.25 | 0.42 | 0.74 | 0.86 | 0.94 | 0.92 | 0.93 | 0.93 | 0.97 | 0.96 | 0.98 | 0.99 | 0.95 | 0.94 | 0.88 | 0.76 | 0.64 | 0.3 | 0.85 | 0.95 | 0.95 | 0.95 | 0.75 | [18 empty] | Wand
90/91 | AKUSTIKWAND | 07.12.2010 M 61840/26 | Fural | Rg 0,7 - 4% | 0.7 | 50 | Vlies | SoundTex 1986 SP/WP, Fa. Freudenberg | 50 mm Mineralwolle 100 kg/m³ in PE-Folie |  |  |  |  | B | NRC = 0,85 | αw = 0,80 (L) | 0.25 | 0.3 | 0.49 | 0.74 | 0.86 | 0.9 | 0.86 | 0.88 | 0.87 | 0.9 | 0.88 | 0.89 | 0.88 | 0.82 | 0.77 | 0.7 | 0.58 | 0.48 | 0.35 | 0.85 | 0.85 | 0.9 | 0.8 | 0.6 | [18 empty] | Wand
90/91 | AKUSTIKWAND | 07.12.2010 M 61840/27 | Fural | Rg 0,7 - 1% | 0.7 | 50 | Vlies | SoundTex 1986 SP/WP, Fa. Freudenberg | 50 mm Mineralwolle 100 kg/m³ in PE-Folie |  |  |  |  | D | NRC = 0,55 | αw = 0,40 (L) | 0.35 | 0.45 | 0.61 | 0.65 | 0.7 | 0.69 | 0.63 | 0.63 | 0.58 | 0.55 | 0.54 | 0.51 | 0.47 | 0.4 | 0.37 | 0.31 | 0.25 | 0.19 | 0.45 | 0.7 | 0.6 | 0.55 | 0.4 | 0.25 | [18 empty] | Wand

## Längsschalldämmung
Norm-Flankenschallpegeldifferenz zu Frequenz [dB]
Seite geprüfte Akustik 07/22 | Prüfzeugnisse | Firma | Perforation Ø mm | Perforation Ø mm | Gesamtaufbau | Mit / Ohne Vlies | Vliesbezeichnung - nur INTERN | Auflagenbezeichnung atomar |  | Dn,f,w [dB] | C [dB] | Ctr [dB] | 63 | 100 | 125 | 160 | 200 | 250 | 315 | 400 | 500 | 630 | 800 | 1000 | 1250 | 1600 | 2000 | 2500 | 3150 | 4000 | 5000
100/101 | 07.12.2010 M 61840/28 | Fural | Rg 2,5 - 16% | 2.5 | 720 | Vlies | Akustikvlies eingeklebt | ohne | jede | 14 | 0 | 0 | 13.5 | 11.1 | 8.5 | 12.8 | 13.9 | 11.8 | 12.3 | 13.4 | 14.2 | 13.7 | 14.1 | 14 | 13.8 | 14.3 | 14.2 | 15 | 14.1 | 15.2 | 15.9
100/101 | 07.12.2010 M 61840/29 | Fural | Rg 2,5 - 16% | 2.5 | 720 | Vlies | Akustikvlies eingeklebt | 30 mm Mineralwolle 45 kg/m³ in PE-Folie | jede | 26 | -1 | -3 | 19.7 | 18.4 | 16.1 | 18.6 | 18.5 | 16.9 | 15.9 | 17.3 | 20.8 | 22.6 | 25 | 27.9 | 29.4 | 32 | 32.9 | 35.3 | 36.5 | 40.5 | 43.6
100/101 | 07.12.2010 M 61840/30 | Fural | Rg 2,5 - 16% | 2.5 | 720 | Vlies | Akustikvlies eingeklebt | 30 mm Mineralwolle 45 kg/m³ in PE-Folie + 1,0 mm Stahlblechdeckel | jede | 52 | -2 | -9 | 26.8 | 25.6 | 29.9 | 36.3 | 37.3 | 41.6 | 46.8 | 50.6 | 55.7 | 59.6 | 62.9 | 66.6 | 66.7 | 67.1 | 66.5 | 65.4 | 65.4 | 63.9 | 61.5
100/101 | 07.12.2010 M 61840/31 | Fural | Rg 2,5 - 16% | 2.5 | 720 | Vlies | Akustikvlies eingeklebt | 30 mm Mineralwolle 45 kg/m³ in PE-Folie + 12,5 mm Gipskarton | jede | 56 | -4 | -11 | 28.9 | 27 | 31.9 | 38.9 | 43.8 | 50 | 51.6 | 53.6 | 56 | 58.4 | 57.8 | 62.4 | 65.3 | 65.5 | 62.9 | 62.9 | 64.7 | 66.6 | 65.5
98/99 | 07.12.2010 M 61840/32 | Fural | Rg 2,5 - 16% | 2.5 | 720 | Vlies | Akustikvlies eingeklebt | 30 mm Mineralwolle 45 kg/m³ in PE-Folie | jede | 27 | -1 | -3 | 19.8 | 16.4 | 17.6 | 20.4 | 19.2 | 18.6 | 18.7 | 19 | 21 | 23.4 | 26.1 | 28.6 | 30.4 | 32.9 | 33.8 | 35.6 | 37.5 | 40.5 | 44.1
98/99 | 07.12.2010 M 61840/33 | Fural | Rg 2,5 - 16% | 2.5 | 720 | Vlies | Akustikvlies eingeklebt | 30 mm Mineralwolle 45 kg/m³ in PE-Folie + 12,5 mm Gipskarton | jede | 44 | -1 | -6 | 27.6 | 25.8 | 29.2 | 29.9 | 29.4 | 29.5 | 34 | 37.3 | 41.4 | 46.1 | 50.8 | 56.4 | 59.3 | 63.6 | 63.2 | 65.8 | 64.2 | 63.6 | 65.1